## 생산계획
|  |  | 변경 내역 |  |  |  | 주간 제강 생산계획 (7월 4주차)
1. 7/24 (수) 송전시작시간 변경 2. 7/24 (수) TW 350LF2 I.C 1Ch 불량으로 재투입
|  |  | 문서번호: |  | CS-SPP-1907-004 | [5 empty] | 개정번호: |  |  | 6
|  |  | 기 간 : |  | 2019.07.21 |  | ~ | 2019.07.25 |  |  | 작성일자: |  |  | 2019.07.24
일 자 | 주야 | Order No. | Heat No. | 수요가 강종 | 사내 강종 | 제강 지시번호 | Cast No. | Cast 순위 | Mould Type 재료코드 | 하부 | Ingot | Ingot 중량 |  | 주입중량 | 외경 | 길이 | CUT 수 | 중량 | Strand 2 외경 | Strand 2 길이 | CUT 수 | 중량 | Strand 3 외경 | Strand 3 길이 | CUT 수 | 중량 | R. B/L 합계 중량 | 제품 개수 Total | 연주 작업 규격 |  |  |  |  | R.B Total 중량 (ton) | R.B 제품 수량 Total (ea) | 제강 Plan |  | 래들 번호 | Hot Transfer 여부 | 생산의뢰번호 (수주번호) | 행선 | 납기 | End User (품목) | 비고
[10 empty] | 정반 | 수량 | 소계 (kg) | 합계 (ton) | (ton) | (Φ) | (mm) | (회) | (ton) | (Φ) | (mm) | (회) | (ton) | (Φ) | (mm) | (회) | (ton) | (ton) | (ea) | Strand 1 (지름 x 길이) |  |  | Strand 2 (지름 x 길이) | Strand 3 (지름 x 길이) |  |  | EAF 송전 | 형발
2019-07-21 | 주 1 | P197114 | 5514 | EN100205-3 S355NL | C1016 | 3 | 2642 | 1 | [5 empty] | 111.6836 | 1000 | 6000 | 3 | 111.6836 | [8 empty] | 111.6836 | 3 | 1000 | 6000 | 3 |  |  | 111.6836 | 3 | 2019-07-21 10:00 |  |  | 냉괴이송 | PO1907180001 | 태웅 단조 |  | -
| 주 2 | P197115 | 5515 | EN100205-3 S355NL | C1016 | 3 | 2642 | 2 | [5 empty] | 111.6836 | 1000 | 6000 | 3 | 111.6836 | [8 empty] | 111.6836 | 3 | 1000 | 6000 | 3 |  |  | 111.6836 | 3 | 2019-07-21 11:20 |  |  | 냉괴이송 | PO1907180001 | 태웅 단조 |  | -
| 주 3 | P197116 | 5516 | EN100205-3 S355NL | C1016 | 3 | 2642 | 3 | [5 empty] | 111.6836 | 1000 | 6000 | 3 | 111.6836 | [8 empty] | 111.6836 | 3 | 1000 | 6000 | 3 |  |  | 111.6836 | 3 | 2019-07-21 12:40 |  |  | 냉괴이송 | PO1907180001 | 태웅 단조 |  | -
| 주 4 | P197117 | 5517 | EN100205-3 S355NL | C1016 | 3 | 2642 | 4 | [5 empty] | 111.6836 | 1000 | 6000 | 3 | 111.6836 | [8 empty] | 111.6836 | 3 | 1000 | 6000 | 3 |  |  | 111.6836 | 3 | 2019-07-21 14:00 |  |  | 냉괴이송 | PO1907180001 | 태웅 단조 |  | -
| 주 5 | P197110 | 5518 | TW SF590 | C1040 | 1 | 2643 | 1 | TW-F200 | VSD | 1 | 163859 | 163.859 | 163.859 | [21 empty] | 2019-07-21 15:20 | 07/23 20:10 |  | 열괴이송 | PO1907180002 | 태웅 단조 |  | 삼성중공업 (PROPELLER SHAFT) | 7/23 20:00 입고
[9 empty] | 163F | [30 empty] | (190424-15111-4)
| 주 6 | P197111 | 5519 | TW SF590 | C1040 | 1 | 2643 | 2 | [27 empty] | 2019-07-21 16:40
| 주 7 | P197112 | 5520 | TW 350LF3 | A2307M | 1 | 2644 | 1 | TW-V50 | 2본립 | 1 | 41600 | 41.6 | 110.8 | [21 empty] | 2019-07-21 18:00 | 07/22 18:30 |  | 열괴이송 | PO1907180002 | 태웅 단조 |  | 성동물산 (BARREL HALF)
[9 empty] | 416C | [30 empty] | (190604-15133-1)
[9 empty] | TW-V40 | 2본립 | 1 | 38600 | 38.6 | [23 empty] | 07/22 18:30 |  |  | PO1907180002
[9 empty] | 386C | [30 empty] | (190523-19004-2,4)
[9 empty] | TW-V35 | 2본립 | 1 | 30600 | 30.6 | [23 empty] | 07/22 15:30 |  |  | PO1907180002
[9 empty] | 306C | [30 empty] | (190618-15133-1,2)
| 주 8 | P197113 | 5521 | TW 350LF2 BLOCK | C1018 | 9 | 2645 | 1 | TW-V25 | 4본립 | 3 | 22600 | 67.8 | 90.9 | [21 empty] | 2019-07-21 19:20 | 07/22 13:50 |  | 226C 1EA 231C 1EA 태웅 단조 226C 1EA 태상 미음 열괴이송 226C 1EA 냉괴이송 | PO1907180002 | 태웅 단조 2EA |  | 삼성중공업 (RUDDER STOCK)
[9 empty] | 226C | [30 empty] | (190219-15111-3,4, TEST BLOCK) | 태상 미음 1EA
[9 empty] | TW-V25 | 2본립 | 1 | 23100 | 23.1 | [23 empty] | 07/22 13:50 |  |  | PO1907180002 | 태웅 단조
[9 empty] | 231C | [30 empty] | (190320-12005-1)
| 야 1 | P197118 | 5522 | WTG-113 | A8640 | 1 | 2646 | 1 | TW-V20 | 4본립 | 4 | 16100 | 64.4 | 96.6 | [21 empty] | 2019-07-21 20:40 | 07/22 10:10 |  | 열괴이송 | PO1907180002 | 태웅 단조 |  | G.E (2.3 NEW M/W M/SHAFT)
161I
[9 empty] | TW-V20 | 2본립 | 2 | 16100 | 32.2 | [23 empty] | 07/22 10:10
161I
| 야 2 | P197119 | 5523 | WTG-113 | A8640 | 1 | 2647 | 1 | TW-V15 | 6본립 | 6 | 11100 | 66.6 | 88.8 | [21 empty] | 2019-07-21 22:00 | 07/22 10:30 |  | 열괴이송 | PO1907180002 | 태상 미음 |  | G.E (1.5 NEW M/W M/SHAFT)
111I
[9 empty] | TW-V15 | 2본립 | 2 | 11100 | 22.2 | [23 empty] | 07/22 10:30
111I
| 야 3 | P197120 | 5524 | EN100205-3 S355NL | C1016 | 3 | 2648 | 1 | [5 empty] | 111.6836 | 1000 | 6000 | 3 | 111.6836 | [8 empty] | 111.6836 | 3 | 1000 | 6000 | 3 |  |  | 111.6836 | 3 | 2019-07-21 23:20 |  |  | 냉괴이송 | PO1907180001 | 태웅 단조
| 야 4 | P197121 | 5525 | EN100205-3 S355NL | C1016 | 3 | 2648 | 2 | [5 empty] | 111.6836 | 1000 | 6000 | 3 | 111.6836 | [8 empty] | 111.6836 | 3 | 1000 | 6000 | 3 |  |  | 111.6836 | 3 | 2019-07-22 00:40 |  |  | 냉괴이송 | PO1907180001 | 태웅 단조
| 야 5 | P197122 | 5526 | EN100205-3 S355NL | C1016 | 3 | 2648 | 3 | [5 empty] | 111.6836 | 1000 | 6000 | 3 | 111.6836 | [8 empty] | 111.6836 | 3 | 1000 | 6000 | 3 |  |  | 111.6836 | 3 | 2019-07-22 02:00 |  |  | 냉괴이송 | PO1907180001 | 태웅 단조
| 야 6 | P197123 | 5527 | EN100205-3 S355NL | C1016 | 3 | 2648 | 4 | [5 empty] | 111.6836 | 1000 | 6000 | 3 | 111.6836 | [8 empty] | 111.6836 | 3 | 1000 | 6000 | 3 |  |  | 111.6836 | 3 | 2019-07-22 03:20 |  |  | 냉괴이송 | PO1907180001 | 태웅 단조
| 야 7 | P197124 | 5528 | EN100205-3 S355NL | C1016 | 3 | 2648 | 5 | [5 empty] | 111.6836 | 1000 | 6000 | 3 | 111.6836 | [8 empty] | 111.6836 | 3 | 1000 | 6000 | 3 |  |  | 111.6836 | 3 | 2019-07-22 04:40 |  |  | 냉괴이송 | PO1907180001 | 태웅 단조
| 야 8 | P197125 | 5529 | EN100205-3 S355NL | C1016 | 3 | 2648 | 6 | [5 empty] | 111.6836 | 1000 | 6000 | 3 | 111.6836 | [8 empty] | 111.6836 | 3 | 1000 | 6000 | 3 |  |  | 111.6836 | 3 | 2019-07-22 06:00 |  |  | 냉괴이송 | PO1907180001 | 태웅 단조
2019-07-22 | 주 1 | P197129 | 5530 | TW SF590 | C1040 | 1 | 2649 | 1 | TW-V60 | 1본립 | 1 | 60100 | 60.1 | 98.7 | [21 empty] | 2019-07-22 07:30 | 07/23 10:00 |  | 열괴이송 | PO1907190001 | 태웅 단조 |  | 삼성중공업 (PROPELLER SHAFT)
[9 empty] | 601C | [30 empty] | (190117-15111-4)
[9 empty] | TW-V40 | 2본립 | 1 | 38600 | 38.6 | [23 empty] | 07/23 08:00 |  |  | PO1907190001
[9 empty] | 386C | [30 empty] | (190117-15111-6)
| 야 1 | P197126 | 5531 | WTG-113 | A8640 | 1 | 2650 | 1 | TW-V20 | 4본립 | 4 | 16100 | 64.4 | 96.6 | [21 empty] | 2019-07-22 21:00 | 07/23 10:30 |  | 열괴이송 | PO1907180002 | 태웅 단조 |  | G.E (2.3 NEW M/W M/SHAFT)
161I
[9 empty] | TW-V20 | 2본립 | 2 | 16100 | 32.2 | [23 empty] | 07/23 10:30
161I
| 야 2 | P197127 | 5532 | TW SF590 | C1040 | 1 | 2651 | 1 | TW-V60 | 1본립 | 1 | 60100 | 60.1 | 98.7 | [21 empty] | 2019-07-22 22:20 | 07/24 00:50 |  | 열괴이송 | PO1907190001 | 태웅 단조 |  | 삼성중공업 (PROPELLER SHAFT)
[9 empty] | 601C | [30 empty] | (190117-15111-4)
[9 empty] | TW-V40 | 2본립 | 1 | 38600 | 38.6 | [23 empty] | 07/23 22:50 |  |  | PO1907190001
[9 empty] | 386C | [30 empty] | (190117-15111-6)
| 야 3 | P197128 | 5533 | TW S25C | C1025 | 1 | 2652 | 1 | [5 empty] | 111.6836 | 1000 | 6000 | 3 | 111.6836 | [8 empty] | 111.6836 | 3 | 1000 | 6000 | 3 |  |  | 111.6836 | 3 | 2019-07-22 23:40 |  |  | 냉괴이송 | PO1907180001 | 태웅 단조 |  | -
| 야 4 | P197130 | 5534 | TW S25C | C1025 | 1 | 2652 | 2 | [5 empty] | 111.6836 | 1000 | 6000 | 3 | 111.6836 | [8 empty] | 111.6836 | 3 | 1000 | 6000 | 3 |  |  | 111.6836 | 3 | 2019-07-23 01:00 |  |  | 냉괴이송 | PO1907180001 | 태웅 단조 |  | -
| 야 5 | P197131 | 5535 | TW S25C | C1025 | 1 | 2652 | 3 | [5 empty] | 111.6836 | 1000 | 6000 | 3 | 111.6836 | [8 empty] | 111.6836 | 3 | 1000 | 6000 | 3 |  |  | 111.6836 | 3 | 2019-07-23 02:20 |  |  | 냉괴이송 | PO1907180001 | 태웅 단조 |  | -
| 야 6 | P197132 | 5536 | TW S35C | C1035 | 1 | 2653 | 1 | TW-V30 | 2본립 | 2 | 30100 | 60.2 | 80.05 | [21 empty] | 2019-07-23 03:40 | 07/24 00:10 |  | 198J 1EA 열괴이송 301C 2EA 냉괴이송 |  | 태웅 단조 |  | MHPS (SHAFT)
[9 empty] | 301C | [30 empty] | STOCK
[9 empty] | TW-V20 | 2본립 | 1 | 19850 | 19.85 | [23 empty] | 07/23 18:10
[9 empty] | 198J | [30 empty] | (190527-13650-1)
| 야 7 | P197133 | 5537 | WTG-113 | A8640 | 1 | 2654 | 1 | TW-V15 | 6본립 | 6 | 11100 | 66.6 | 88.8 | [21 empty] | 2019-07-23 05:00 | 07/23 17:30 |  | 열괴이송 | PO1907190001 | 태상 미음 |  | G.E (1.5 NEW M/W M/SHAFT)
111I
[9 empty] | TW-V15 | 2본립 | 2 | 11100 | 22.2 | [23 empty] | 07/23 17:30
111I
| 야 8 | P197134 | 5538 | WTG-113 | A8640 | 1 | 2655 | 1 | TW-V20 | 4본립 | 4 | 16100 | 64.4 | 96.6 | [21 empty] | 2019-07-23 06:20 | 07/23 19:50 |  | 열괴이송 | PO1907190001 | 태웅 단조 |  | G.E (2.3 NEW M/W M/SHAFT)
161I
[9 empty] | TW-V20 | 2본립 | 2 | 16100 | 32.2 | [23 empty] | 07/23 19:50
161I
2019-07-23 | 야 1 | P197135 | 5539 | WTG-113 | A8640 | 1 | 2656 | 1 | TW-V20 | 4본립 | 4 | 16100 | 64.4 | 96.6 | [21 empty] | 2019-07-23 23:00 | 07/24 12:30 |  | 열괴이송 | PO1907190001 | 태웅 단조 |  | G.E (2.3 NEW M/W M/SHAFT)
161I
[9 empty] | TW-V20 | 2본립 | 2 | 16100 | 32.2 | [23 empty] | 07/24 12:30
161I
| 야 2 | P197136 | 5540 | TW 42CrMo4M | A4140 | 2 | 2657 | 1 | TW-V25 | 2본립 | 2 | 25100 | 50.2 | 89.9 | [21 empty] | 2019-07-24 00:20 | 07/24 18:50 |  | 열괴이송 | PO1907230002 | 태웅 단조 |  | 삼화교역 (INTER SHAFT)
[9 empty] | 251C | [30 empty] | (180607-19217-114, 190701-KO483-1) | 태상 미음 2EA
[9 empty] | TW-V20 | 2본립 | 2 | 19850 | 39.7 | [23 empty] | 07/24 14:50 |  |  | PO1907230002 | 태웅 단조
[9 empty] | 198H | [30 empty] | ( 180607-19217-115,116)
| 야 3 | P197137 | 5541 | TW SF590 | C1040 | 1 | 2658 | 1 | TW-V35 | 2본립 | 2 | 35100 | 70.2 | 114.4 | [21 empty] | 2019-07-24 01:40 | 07/25 00:10 |  | 열괴이송 |  | 태웅 단조 |  | 삼성중공업 (INTER` SHAFT)
[9 empty] | 351C | [30 empty] | (190117-15111-5)
[9 empty] | TW-V25 | 2본립 | 2 | 22100 | 44.2 | [23 empty] | 07/24 19:10 |  |  |  | 태웅 단조
[9 empty] | 221C | [30 empty] | (190208-15111-5,6) | 태상 미음
| 야 4 | P197138 | 5542 | TW SF490V M1 | C1022M1 | 1 | 2659 | 1 | TW-V35 | 2본립 | 2 | 31350 | 62.7 | 94.05 | [21 empty] | 2019-07-24 03:00 | 07/25 00:30 |  | 냉괴이송 |  | 태웅 단조 |  | 에스마린엔지니어링 (RUDDER STOCK)
[9 empty] | 313C | [30 empty] | (190424-15198-1,10,19)
[9 empty] | TW-V35 | 2본립 | 1 | 31350 | 31.35 | [23 empty] | 07/25 00:30
313C
| 야 5 | P197139 | 5543 | TW 350LF2 | C1022 | 1 | 2660 | 1 | TW-V50 | 2본립 | 2 | 45100 | 90.2 | 90.2 | [21 empty] | 2019-07-24 04:20 | 07/25 04:50 |  | 열괴이송 |  | 태웅 단조 |  | 한텍 (RING)
[9 empty] | 451C | [30 empty] | (190625-15226-9,10)
| 야 6 | P197140 | 5544 | WTG-113 | A8640 | 1 | 2661 | 1 | [5 empty] | 110.6657 | 1000 | 3600 | 5 | 110.6657 | [8 empty] | 110.6657 | 5 | 1000 | 3600 | 5 |  |  | 110.6657 | 5 | 2019-07-24 05:40 |  |  | 냉괴이송 |  | STOCK |  | G.E (1.5 M/W M/SHAFT) | 길이 허용치 3,600mm -0mm
| 야 7 | P197141 | 5545 | WTG-113 | A8640 | 1 | 2661 | 2 | [5 empty] | 110.6657 | 1000 | 3600 | 5 | 110.6657 | [8 empty] | 110.6657 | 5 | 1000 | 3600 | 5 |  |  | 110.6657 | 5 | 2019-07-24 07:00 |  |  | 냉괴이송 |  | STOCK |  | G.E (1.5 M/W M/SHAFT) | 길이 허용치 3,600mm -0mm
2019-07-24 | 주 1 | P197142 | 5546 | WTG-113 | A8640 | 1 | 2661 | 3 | [5 empty] | 110.6657 | 1000 | 3600 | 5 | 110.6657 | [8 empty] | 110.6657 | 5 | 1000 | 3600 | 5 |  |  | 110.6657 | 5 | 2019-07-24 08:20 |  |  | 냉괴이송 |  | STOCK |  | G.E (1.5 M/W M/SHAFT) | 길이 허용치 3,600mm -0mm
| 주 2 | P197143 | 5547 | TW 266M Gr.2 | C1020 | 1 | 2662 | 1 | TW-V30 | 4본립 | 3 | 26100 | 78.3 | 78.3 | [21 empty] | 2019-07-24 17:00 | 07/25 12:30 |  | 열괴이송 |  | 태웅 단조 |  | 한텍 (RING)
[9 empty] | 261C | [30 empty] | (190625-15226-6, 190704-19088-1)
| 주 3 | P197144 | 5548 | TW B50A584B | A5110 | 1 | 2663 | 1 | TW-V30 | 2본립 | 2 | 28350 | 56.7 | 112.9 | [21 empty] | 2019-07-24 18:20 | 07/25 14:50 |  | 열괴이송 |  | 태웅 단조 |  | G.E ENERGY (HALF RING)
[9 empty] | 283J | [30 empty] | (190219-19800-18,17)
[9 empty] | TW-V30 | 2본립 | 2 | 28100 | 56.2 | [23 empty] | 07/25 14:50
[9 empty] | 281J | [30 empty] | (190219-19800-2,5)
| 야 1 | P197145 | 5549 | TW P4M | TP4M | 1 | 2664 | 1 | TW-V30 | 4본립 | 4 | 28350 | 113.4 | 113.4 | [21 empty] | 2019-07-24 19:40 | 07/25 16:10 |  | 열괴이송 | PO1907220002 | 태상 미음 |  | 케이아이스틸 (SQUARE)
[9 empty] | 283C | [30 empty] | (181102-14730-2,3,4,5)
| 야 2 | P197146 | 5550 | TW P1 | TP1 | 1 | 2665 | 1 | TW-V20 | 4본립 | 3 | 19850 | 59.55 | 113.85 | [21 empty] | 2019-07-24 21:00 | 07/25 11:30 |  | 열괴이송 | PO1907190001 | 태상 미음 |  | 케이아이스틸 (SQUARE)
[9 empty] | 198C | [30 empty] | (190212-14730-35,46,70)
[9 empty] | TW-V20 | 4본립 | 3 | 18100 | 54.3 | [23 empty] | 07/25 11:30 |  |  | PO1907190001
[9 empty] | 181C | [30 empty] | (190212-14730-16,32,43)
| 야 3 | P197147 | 5551 | TW 350LF2 | C1022 | 1 | 2666 | 1 | TW-V50 | 2본립 | 2 | 45100 | 90.2 | 90.2 | [21 empty] | 2019-07-24 22:20 | 07/25 22:50 |  | 열괴이송 | PO1907230002 | 태웅 단조 |  | 한텍 (RING) | 불량으로 재투입
[9 empty] | 451C | [30 empty] | (190625-15226-9,10)
| 야 4 | P197148 | 5552 | TWS355 | C1016 | 1 | 2667 | 1 | TW-V35 | 2본립 | 2 | 31600 | 63.2 | 90.3 | [21 empty] | 2019-07-24 23:40 | 07/25 22:10 |  | 냉괴이송 |  | 태웅 단조 |  | BMS (RUDDER TRUNK)
[9 empty] | 316J | [30 empty] | (190411-19581-5,6)
[9 empty] | TW-V30 | 2본립 | 1 | 27100 | 27.1 | [23 empty] | 07/25 20:10
[9 empty] | 271I | [30 empty] | (180727-19581-5)
| 야 5 | P197149 | 5553 | EN100205-3 S355NL | C1016 | 3 | 2668 | 1 | [5 empty] | 111.6836 | 1000 | 6000 | 3 | 111.6836 | [8 empty] | 111.6836 | 3 | 1000 | 6000 | 3 |  |  | 111.6836 | 3 | 2019-07-25 01:00 |  |  | 냉괴이송 | PO1907180001 | 태웅 단조 |  | -
| 야 6 | P197150 | 5554 | EN100205-3 S355NL | C1016 | 3 | 2668 | 2 | [5 empty] | 111.6836 | 1000 | 6000 | 3 | 111.6836 | [8 empty] | 111.6836 | 3 | 1000 | 6000 | 3 |  |  | 111.6836 | 3 | 2019-07-25 02:20 |  |  | 냉괴이송 | PO1907220001 | 태웅 단조 |  | -
| 야 7 | P197151 | 5555 | EN100205-3 S355NL | C1016 | 3 | 2668 | 3 | [5 empty] | 111.6836 | 1000 | 6000 | 3 | 111.6836 | [8 empty] | 111.6836 | 3 | 1000 | 6000 | 3 |  |  | 111.6836 | 3 | 2019-07-25 03:40 |  |  | 냉괴이송 | PO1907220001 | 태웅 단조 |  | -
| 야 8 | P197152 | 5556 | EN100205-3 S355NL | C1016 | 3 | 2668 | 4 | [5 empty] | 111.6836 | 1000 | 6000 | 3 | 111.6836 | [8 empty] | 111.6836 | 3 | 1000 | 6000 | 3 |  |  | 111.6836 | 3 | 2019-07-25 05:00 |  |  | 냉괴이송 | PO1907220001 | 태웅 단조 |  | -
| 야 9 | P197153 | 5557 | EN100205-3 S355NL | C1016 | 3 | 2668 | 5 | [5 empty] | 111.6836 | 1000 | 6000 | 3 | 111.6836 | [8 empty] | 111.6836 | 3 | 1000 | 6000 | 3 |  |  | 111.6836 | 3 | 2019-07-25 06:20 |  |  | 냉괴이송 | PO1907220001 | 태웅 단조 |  | -
4536.811