## 생산계획
|  |  | 변경 내역 |  |  |  | 주간 제강 생산계획 (8월 3주차)
1. 8/13 (화) 야간 조괴 Ch ==> 8/14 (수) 주간 작업일정 변경
|  |  | 문서번호: |  | CS-SPP-1908-002 | [5 empty] | 개정번호: |  |  | 4
|  |  | 기 간 : |  | 2019.08.11 |  | ~ | 2019.08.15 |  |  | 작성일자: |  |  | 2019.08.14
일 자 | 주야 | Order No. | Heat No. | 수요가 강종 | 사내 강종 | 제강 지시번호 | Cast No. | Cast 순위 | Mould Type 재료코드 | 하부 | Ingot | Ingot 중량 |  | 주입중량 | 외경 | 길이 | CUT 수 | 중량 | Strand 2 외경 | Strand 2 길이 | CUT 수 | 중량 | Strand 3 외경 | Strand 3 길이 | CUT 수 | 중량 | R. B/L 합계 중량 | 제품 개수 Total | 연주 작업 규격 |  |  |  |  | R.B Total 중량 (ton) | R.B 제품 수량 Total (ea) | 제강 Plan |  | 래들 번호 | Hot Transfer 여부 | 생산의뢰번호 (수주번호) | 행선 | 납기 | End User (품목) | 비고
[10 empty] | 정반 | 수량 | 소계 (kg) | 합계 (ton) | (ton) | (Φ) | (mm) | (회) | (ton) | (Φ) | (mm) | (회) | (ton) | (Φ) | (mm) | (회) | (ton) | (ton) | (ea) | Strand 1 (지름 x 길이) |  |  | Strand 2 (지름 x 길이) | Strand 3 (지름 x 길이) |  |  | EAF 송전 | 형발
2019-08-11 | 주 1 | P198061 | 5618 | TW 266M Gr.2 | C1020 | 1 | 2698 | 1 | [5 empty] | 98.87723 | 800 | 8300 | 3 | 98.87723 | [8 empty] | 98.87723 | 3 | 800 | 8300 | 3 |  |  | 98.87723 | 3 | 2019-08-11 08:00 |  |  | 냉괴이송 | PO1908070001 | 태웅 단조 |  | -
| 주 2 | P198062 | 5619 | TW 266M Gr.2 | C1020 | 1 | 2698 | 2 | [5 empty] | 98.87723 | 800 | 8300 | 3 | 98.87723 | [8 empty] | 98.87723 | 3 | 800 | 8300 | 3 |  |  | 98.87723 | 3 | 2019-08-11 09:20 |  |  | 냉괴이송 | PO1908070001 | 태웅 단조 |  | -
| 주 3 | P198063 | 5620 | TW 266M Gr.2 | C1020 | 1 | 2698 | 3 | [5 empty] | 98.87723 | 800 | 8300 | 3 | 98.87723 | [8 empty] | 98.87723 | 3 | 800 | 8300 | 3 |  |  | 98.87723 | 3 | 2019-08-11 10:40 |  |  | 냉괴이송 | PO1908070001 | 태웅 단조 |  | -
| 주 4 | P198064 | 5621 | TW 266M Gr.2 | C1020 | 1 | 2698 | 4 | [5 empty] | 98.87723 | 800 | 8300 | 3 | 98.87723 | [8 empty] | 98.87723 | 3 | 800 | 8300 | 3 |  |  | 98.87723 | 3 | 2019-08-11 12:00 |  |  | 냉괴이송 | PO1908070001 | 태웅 단조 |  | -
| 주 5 | P198065 | 5622 | TW 266M Gr.2 | C1020 | 1 | 2698 | 5 | [5 empty] | 98.87723 | 800 | 8300 | 3 | 98.87723 | [8 empty] | 98.87723 | 3 | 800 | 8300 | 3 |  |  | 98.87723 | 3 | 2019-08-11 13:20 |  |  | 냉괴이송 | PO1908070001 | 태웅 단조 |  | -
| 주 6 | P198066 | 5623 | TW SF590 | C1040 | 1 | 2699 | 1 | TW-F200 | VSD | 1 | 163859 | 163.859 | 163.859 | [21 empty] | 2019-08-11 14:40 | 08/13 19:30 |  | 열괴이송 |  | 태웅 단조 |  | 삼성중공업 (PROPELLER SHAFT)
[9 empty] | 163F | [30 empty] | (180424-15111-10)
| 주 7 | P198067 | 5624 | TW SF590 | C1040 | 1 | 2699 | 2 | [27 empty] | 2019-08-11 16:00
| 주 8 | P198068 | 5625 | TW S45SU (O,H규제) | C1045 | 3 | 2700 | 1 | TW-V50 | 2본립 | 2 | 42600 | 85.2 | 114.9 | [21 empty] | 2019-08-11 17:20 | 08/12 17:50 |  | 열괴이송 |  | 태웅 단조 |  | 삼화교역 (PROPELLER SHAFT)
[9 empty] | 426C | [30 empty] | (190626-19503-4)
[9 empty] | TW-V15 | 2본립 | 2 | 14850 | 29.7 | [23 empty] | 08/12 06:50
[9 empty] | 148C | [30 empty] | (180903-12339-1,51)
| 주 9 | P198069 | 5626 | TWS355 | C1016 | 1 | 2701 | 1 | TW-V70 | 1본립 | 1 | 65600 | 65.6 | 105.7 | [21 empty] | 2019-08-11 18:40 | 08/12 21:10 |  | 열괴이송 |  | 태웅 단조 |  | GEMINI (TUBE SHEET)
[9 empty] | 656C | [30 empty] | (190101-99010-1)
[9 empty] | TW-V40 | 2본립 | 1 | 40100 | 40.1 | [23 empty] | 08/12 19:10
[9 empty] | 401J | [30 empty] | (190603-17035-1)
| 야 1 | P198070 | 5627 | TWS355 | C1016 | 1 | 2702 | 1 | TW-V70 | 1본립 | 1 | 65600 | 65.6 | 106.7 | [21 empty] | 2019-08-11 20:00 | 08/12 22:30 |  | 열괴이송 |  | 태웅 단조 |  | GEMINI (TUBE SHEET)
[9 empty] | 656C | [30 empty] | (190101-99010-1)
[9 empty] | TW-V50 | 2본립 | 1 | 41100 | 41.1 | [23 empty] | 08/12 21:30
[9 empty] | 411J | [30 empty] | (190617-17035-1)
| 야 2 | P198071 | 5628 | TWS355 | C1016 | 1 | 2703 | 1 | TW-V40 | 2본립 | 2 | 40100 | 80.2 | 80.2 | [21 empty] | 2019-08-11 21:20 | 08/12 21:50 |  | 냉괴이송 |  | 태웅 단조 |  | 디에이취엠씨 (RUDDER TRUNK)
[9 empty] | 401J | [30 empty] | (190621-12005-1,2)
| 야 3 | P198072 | 5629 | EN100205-3 S355NL | C1016 | 3 | 2704 | 1 | [5 empty] | 98.87723 | 800 | 8300 | 3 | 98.87723 | [8 empty] | 98.87723 | 3 | 800 | 8300 | 3 |  |  | 98.87723 | 3 | 2019-08-11 22:40 |  |  | 냉괴이송 | PO1908070001 | 태웅 단조 |  | -
| 야 4 | P198073 | 5630 | EN100205-3 S355NL | C1016 | 3 | 2704 | 2 | [5 empty] | 98.87723 | 800 | 8300 | 3 | 98.87723 | [8 empty] | 98.87723 | 3 | 800 | 8300 | 3 |  |  | 98.87723 | 3 | 2019-08-12 |  |  | 냉괴이송 | PO1908070001 | 태웅 단조 |  | -
| 야 5 | P198074 | 5631 | EN100205-3 S355NL | C1016 | 3 | 2704 | 3 | [5 empty] | 98.87723 | 800 | 8300 | 3 | 98.87723 | [8 empty] | 98.87723 | 3 | 800 | 8300 | 3 |  |  | 98.87723 | 3 | 2019-08-12 01:20 |  |  | 냉괴이송 | PO1908070001 | 태웅 단조 |  | -
| 야 6 | P198075 | 5632 | EN100205-3 S355NL | C1016 | 3 | 2704 | 4 | [5 empty] | 98.87723 | 800 | 8300 | 3 | 98.87723 | [8 empty] | 98.87723 | 3 | 800 | 8300 | 3 |  |  | 98.87723 | 3 | 2019-08-12 02:40 |  |  | 냉괴이송 | PO1908070001 | 태웅 단조 |  | -
| 야 7 | P198076 | 5633 | EN100205-3 S355NL | C1016 | 3 | 2704 | 5 | [5 empty] | 98.87723 | 800 | 8300 | 3 | 98.87723 | [8 empty] | 98.87723 | 3 | 800 | 8300 | 3 |  |  | 98.87723 | 3 | 2019-08-12 04:00 |  |  | 냉괴이송 | PO1908070001 | 태웅 단조 |  | -
| 야 8 | P198077 | 5634 | EN100205-3 S355NL | C1016 | 3 | 2704 | 6 | [5 empty] | 98.87723 | 800 | 8300 | 3 | 98.87723 | [8 empty] | 98.87723 | 3 | 800 | 8300 | 3 |  |  | 98.87723 | 3 | 2019-08-12 05:20 |  |  | 냉괴이송 | PO1908070001 | 태웅 단조 |  | -
| 야 9 | P198078 | 5635 | EN100205-3 S355NL | C1016 | 3 | 2704 | 7 | [5 empty] | 98.87723 | 800 | 8300 | 3 | 98.87723 | [8 empty] | 98.87723 | 3 | 800 | 8300 | 3 |  |  | 98.87723 | 3 | 2019-08-12 06:40 |  |  | 냉괴이송 | PO1908070001 | 태웅 단조 |  | -
2019-08-12 | 주 1 | P198079 | 5636 | EN100205-3 S355NL | C1016 | 3 | 2704 | 8 | [5 empty] | 98.87723 | 800 | 8300 | 3 | 98.87723 | [8 empty] | 98.87723 | 3 | 800 | 8300 | 3 |  |  | 98.87723 | 3 | 2019-08-12 08:00 |  |  | 냉괴이송 | PO1908070001 | 태웅 단조 |  | -
| 주 2 | P198081 | 5637 | WTG-113 | A8640 | 1 | 2705 | 1 | TW-V20 | 4본립 | 4 | 16100 | 64.4 | 96.6 | [21 empty] | 2019-08-12 09:20 | 08/12 22:50 |  | 2:30 | PO1908090001 | 태웅 단조 |  | G.E (2.3 NEW M/W M/SHAFT)
161I
[9 empty] | TW-V20 | 2본립 | 2 | 16100 | 32.2 | [23 empty] | 08/12 22:50
161I
| 주 3 | P198080 | 5638 | WTG-113 | A8640 | 1 | 2706 | 1 | TW-V15 | 6본립 | 6 | 11100 | 66.6 | 88.8 | [21 empty] | 2019-08-12 10:40 | 08/12 23:10 |  | 열괴이송 | PO1908070002 | 태상 미음 |  | G.E (1.5 NEW M/W M/SHAFT)
111I
[9 empty] | TW-V15 | 2본립 | 2 | 11100 | 22.2 | [23 empty] | 08/12 23:10
111I
| 주 4 | P198082 | 5639 | EN100205-3 S355NL | C1016 | 3 | 2707 | 1 | [5 empty] | 98.87723 | 800 | 8300 | 3 | 98.87723 | [8 empty] | 98.87723 | 3 | 800 | 8300 | 3 |  |  | 98.87723 | 3 | 2019-08-12 12:00 |  |  | 냉괴이송 | PO1908070001 | 태웅 단조 |  | -
| 주 5 | P198083 | 5640 | EN100205-3 S355NL | C1016 | 3 | 2707 | 2 | [5 empty] | 98.87723 | 800 | 8300 | 3 | 98.87723 | [8 empty] | 98.87723 | 3 | 800 | 8300 | 3 |  |  | 98.87723 | 3 | 2019-08-12 13:20 |  |  | 냉괴이송 | PO1908070001 | 태웅 단조 |  | -
| 주 6 | P198084 | 5641 | EN100205-3 S355NL | C1016 | 3 | 2707 | 3 | [5 empty] | 98.87723 | 800 | 8300 | 3 | 98.87723 | [8 empty] | 98.87723 | 3 | 800 | 8300 | 3 |  |  | 98.87723 | 3 | 2019-08-12 14:40 |  |  | 냉괴이송 | PO1908070001 | 태웅 단조 |  | -
| 주 7 | P198085 | 5642 | EN100205-3 S355NL | C1016 | 3 | 2707 | 4 | [5 empty] | 98.87723 | 800 | 8300 | 3 | 98.87723 | [8 empty] | 98.87723 | 3 | 800 | 8300 | 3 |  |  | 98.87723 | 3 | 2019-08-12 16:00 |  |  | 냉괴이송 | PO1908070001 | 태웅 단조 |  | -
| 주 8 | P198086 | 5643 | EN100205-3 S355NL | C1016 | 3 | 2707 | 5 | [5 empty] | 98.87723 | 800 | 8300 | 3 | 98.87723 | [8 empty] | 98.87723 | 3 | 800 | 8300 | 3 |  |  | 98.87723 | 3 | 2019-08-12 17:20 |  |  | 냉괴이송 | PO1908070001 | 태웅 단조 |  | -
| 주 9 | P198087 | 5644 | EN100205-3 S355NL | C1016 | 3 | 2707 | 6 | [5 empty] | 98.87723 | 800 | 8300 | 3 | 98.87723 | [8 empty] | 98.87723 | 3 | 800 | 8300 | 3 |  |  | 98.87723 | 3 | 2019-08-12 18:40 |  |  | 냉괴이송 | PO1908070001 | 태웅 단조 |  | -
| 야 1 | P198088 | 5645 | EN100205-3 S355NL | C1016 | 3 | 2707 | 7 | [5 empty] | 98.87723 | 800 | 8300 | 3 | 98.87723 | [8 empty] | 98.87723 | 3 | 800 | 8300 | 3 |  |  | 98.87723 | 3 | 2019-08-12 20:00 |  |  | 냉괴이송 | PO1908070001 | 태웅 단조 |  | -
| 야 2 | P198089 | 5646 | EN100205-3 S355NL | C1016 | 3 | 2707 | 8 | [5 empty] | 98.87723 | 800 | 8300 | 3 | 98.87723 | [8 empty] | 98.87723 | 3 | 800 | 8300 | 3 |  |  | 98.87723 | 3 | 2019-08-12 21:20 |  |  | 냉괴이송 | PO1908070001 | 태웅 단조 |  | -
| 야 3 | P198090 | 5647 | EN100205-3 S355NL | C1016 | 3 | 2707 | 9 | [5 empty] | 98.87723 | 800 | 8300 | 3 | 98.87723 | [8 empty] | 98.87723 | 3 | 800 | 8300 | 3 |  |  | 98.87723 | 3 | 2019-08-12 22:40 |  |  | 냉괴이송 | PO1908070001 | 태웅 단조 |  | -
| 야 4 | P198091 | 5648 | EN100205-3 S355NL | C1016 | 3 | 2707 | 10 | [5 empty] | 98.87723 | 800 | 8300 | 3 | 98.87723 | [8 empty] | 98.87723 | 3 | 800 | 8300 | 3 |  |  | 98.87723 | 3 | 2019-08-13 |  |  | 냉괴이송 | PO1908070001 | 태웅 단조 |  | -
| 야 5 | P198092 | 5649 | TW 42CrMo4M | A4140 | 2 | 2708 | 1 | TW-V20 | 4본립 | 4 | 19600 | 78.4 | 98 | [21 empty] | 2019-08-13 01:20 | 08/13 15:50 |  | 열괴이송 |  | 태웅 단조 |  | MITSUI (RING)
[9 empty] | 196H | [30 empty] | (180607-19217-120,121)
[9 empty] | TW-V20 | 2본립 | 1 | 19600 | 19.6 | [23 empty] | 08/13 15:50
196H
| 야 6 | P198093 | 5650 | TW 266M Gr.2 | C1020 | 1 | 2709 | 1 | TW-V50 | 2본립 | 1 | 44600 | 44.6 | 88.2 | [21 empty] | 2019-08-13 02:40 | 08/14 03:10 |  | 열괴이송 | PO1908070002 | 태상 미음 |  | -
[9 empty] | 446C | [30 empty] | (190725-70021-6,7)
[9 empty] | TW-V50 | 2본립 | 1 | 43600 | 43.6 | [23 empty] | 08/14 03:10 |  |  | PO1908070002
[9 empty] | 436C | [30 empty] | (190725-70021-6)
| 야 7 | P198094 | 5651 | TW SF490V | C1022 | 2 | 2710 | 1 | TW-V50 | 2본립 | 1 | 43100 | 43.1 | 107.75 | [21 empty] | 2019-08-13 04:00 | 08/14 04:30 |  | 열괴이송 |  | 태웅 단조 |  | ANDRITZ HYDRO (RING)
[9 empty] | 431C | [30 empty] | (190701-19981-1)
[9 empty] | TW-V15 | 4본립 | 3 | 13100 | 39.3 | [23 empty] | 08/13 17:30 |  |  |  | 태웅 단조
[9 empty] | 131C | [30 empty] | (190219-15088-2, 190719-15198-1)
[9 empty] | TW-V30 | 2본립 | 1 | 25350 | 25.35 | [23 empty] | 08/13 23:30 |  |  |  | 태상 미음
[9 empty] | 253C | [30 empty] | (190110-15088-3)
| 야 8 | P198095 | 5652 | TW 508Gr.3 | A8620 | 2 | 2711 | 1 | [5 empty] | 98.87723 | 800 | 8300 | 3 | 98.87723 | [8 empty] | 98.87723 | 3 | 800 | 8300 | 3 |  |  | 98.87723 | 3 | 2019-08-13 05:20 |  |  | 냉괴이송 | PO1908070001 | 태웅 단조 |  | -
| 야 9 | P198096 | 5653 | TW 508Gr.3 | A8620 | 2 | 2711 | 2 | [5 empty] | 98.87723 | 800 | 8300 | 3 | 98.87723 | [8 empty] | 98.87723 | 3 | 800 | 8300 | 3 |  |  | 98.87723 | 3 | 2019-08-13 06:40 |  |  | 냉괴이송 | PO1908070001 | 태웅 단조 |  | -
2019-08-13 | 주 1 | P198097 | 5654 | TW 508Gr.3 | A8620 | 2 | 2711 | 3 | [5 empty] | 98.87723 | 800 | 8300 | 3 | 98.87723 | [8 empty] | 98.87723 | 3 | 800 | 8300 | 3 |  |  | 98.87723 | 3 | 2019-08-13 08:00 |  |  | 냉괴이송 | PO1908070001 | 태웅 단조 |  | -
2019-08-14 | 주 1 | P198098 | 5655 | TW SF590 | C1040 | 1 | 2712 | 1 | TW-F120 | VSD | 1 | 110879 | 110.879 | 110.879 | [21 empty] | 2019-08-14 10:00 | 08/15 22:30 |  | 열괴이송 | PO1908120001 | 태웅 단조 |  | 삼성중공업 (INTER` SHAFT #1)
[9 empty] | 110F | [30 empty] | (190424-15111-6 NCR 재제작)
| 주 2 | P198099 | 5656 | WTG-113 | A8640 | 1 | 2713 | 1 | TW-V20 | 4본립 | 4 | 16100 | 64.4 | 96.6 | [21 empty] | 2019-08-14 11:20 | 08/15 00:50 |  | 열괴이송 | PO1908120001 | 태웅 단조 |  | G.E (2.3 NEW M/W M/SHAFT)
161I
[9 empty] | TW-V20 | 2본립 | 2 | 16100 | 32.2 | [23 empty] | 08/15 00:50
161I
| 주 3 | P198100 | 5657 | WTG-113 | A8640 | 1 | 2714 | 1 | TW-V15 | 6본립 | 6 | 11100 | 66.6 | 88.8 | [21 empty] | 2019-08-14 12:40 | 08/15 01:10 |  | 열괴이송 | PO1908070002 | 태상 미음 |  | G.E (1.5 NEW M/W M/SHAFT)
111I
[9 empty] | TW-V15 | 2본립 | 2 | 11100 | 22.2 | [23 empty] | 08/15 01:10
111I
| 주 4 | P198101 | 5658 | TW P1 | TP1 | 1 | 2715 | 1 | TW-V25 | 4본립 | 4 | 24350 | 97.4 | 97.4 | [21 empty] | 2019-08-14 14:00 | 08/15 08:30 |  | 열괴이송 | PO1907190001 | 태상 미음 |  | 케이아이스틸 (SQUARE)
[9 empty] | 243C | [30 empty] | (190626-14730-7,8,9,10)
| 야 1 | P198102 | 5659 | TW 266M Gr.2 | C1020 | 1 | 2716 | 1 | TW-V25 | 4본립 | 4 | 24350 | 97.4 | 97.4 | [21 empty] | 2019-08-14 21:00 | 08/15 15:30 |  | 열괴이송 | PO1908130001 | 태웅 단조 |  | WALCHANDNAGAR IND.,LTD (FLANGE)
[9 empty] | 243J | [30 empty] | (190715-19705-1,3)
| 야 2 | P198103 | 5660 | TW S45SU (O,H규제) | C1045 | 3 | 2717 | 1 | TW-V70 | 1본립 | 1 | 62600 | 62.6 | 97.3 | [21 empty] | 2019-08-14 22:20 | 08/16 00:50 |  | 열괴이송 | PO1908130001 | 태웅 단조 |  | 삼성중공업 (PROPELLER SHAFT)
[9 empty] | 626C | [30 empty] | (190305-15111-4)
[9 empty] | TW-V20 | 2본립 | 2 | 17350 | 34.7 | [23 empty] | 08/15 12:50 |  |  | PO1908130001
[9 empty] | 173C | [30 empty] | (190626-19503-3)
| 야 3 | P198104 | 5661 | TW S45SU (O,H규제) | C1045 | 3 | 2718 | 1 | TW-V70 | 1본립 | 1 | 62600 | 62.6 | 95.8 | [21 empty] | 2019-08-14 23:40 | 08/16 02:10 |  | 열괴이송 | PO1908130001 | 태웅 단조 |  | 삼성중공업 (PROPELLER SHAFT)
[9 empty] | 626C | [30 empty] | (190305-15111-4)
[9 empty] | TW-V20 | 2본립 | 2 | 16600 | 33.2 | [23 empty] | 08/15 13:10 |  |  | PO1908130001
[9 empty] | 166C | [30 empty] | (190626-19503-2,6)
| 야 4 | P198105 | 5662 | TW P4M | TP4M | 1 | 2719 | 1 | TW-V30 | 4본립 | 4 | 28350 | 113.4 | 113.4 | [21 empty] | 2019-08-15 01:00 | 08/15 21:30 |  | 냉괴이송 | PO1908130001 | 태상 미음 |  | 케이아이스틸 (SQUARE)
[9 empty] | 283C | [30 empty] | 181102-14730-6,7,8,9 재제작)
| 야 5 | P198106 | 5663 | TW 350LF2 | C1022 | 1 | 2720 | 1 | [5 empty] | 98.87723 | 800 | 8300 | 3 | 98.87723 | [8 empty] | 98.87723 | 3 | 800 | 8300 | 3 |  |  | 98.87723 | 3 | 2019-08-15 02:20 |  |  | 냉괴이송 | PO1908070001 | 태웅 단조 |  | -
| 야 6 | P198107 | 5664 | TW 350LF2 | C1022 | 1 | 2720 | 2 | [5 empty] | 98.87723 | 800 | 8300 | 3 | 98.87723 | [8 empty] | 98.87723 | 3 | 800 | 8300 | 3 |  |  | 98.87723 | 3 | 2019-08-15 03:40 |  |  | 냉괴이송 | PO1908070001 | 태웅 단조 |  | -
| 야 7 | P198108 | 5665 | TW 350LF2 | C1022 | 1 | 2720 | 3 | [5 empty] | 98.87723 | 800 | 8300 | 3 | 98.87723 | [8 empty] | 98.87723 | 3 | 800 | 8300 | 3 |  |  | 98.87723 | 3 | 2019-08-15 05:00 |  |  | 냉괴이송 | PO1908070001 | 태웅 단조 |  | -
| 야 8 | P198109 | 5666 | TW 350LF2 | C1022 | 1 | 2720 | 4 | [5 empty] | 98.87723 | 800 | 8300 | 3 | 98.87723 | [8 empty] | 98.87723 | 3 | 800 | 8300 | 3 |  |  | 98.87723 | 3 | 2019-08-15 06:20 |  |  | 냉괴이송 | PO1908070001 | 태웅 단조 |  | -
2019-08-15 | 주 1 | P198110 | 5667 | TW 350LF2 | C1022 | 1 | 2720 | 5 | [5 empty] | 98.87723 | 800 | 8300 | 3 | 98.87723 | [8 empty] | 98.87723 | 3 | 800 | 8300 | 3 |  |  | 98.87723 | 3 | 2019-08-15 07:40 |  |  | 냉괴이송 | PO1908070001 | 태웅 단조 |  | -
4913.482