## 생산계획
|  |  | 변경 내역 |  |  |  | 주간 제강 생산계획 (9월 1주차)
1. 9/3 (화) TW P4M I.C 1Ch 작업일정 변경 2. 9/3 (화) TW 42CrMo4M I.C 1Ch 인고트 수량 변경 3. 9/3 (화) TW 350LF2 I.C 1Ch 인고트 수량 변경
|  |  | 문서번호: |  | CS-SPP-1909-001 | [5 empty] | 개정번호: |  |  | 1
|  |  | 기 간 : |  | 2019.09.01 |  | ~ | 2019.09.05 |  |  | 작성일자: |  |  | 2019.09.01
일 자 | 주야 | Order No. | Heat No. | 수요가 강종 | 사내 강종 | 제강 지시번호 | Cast No. | Cast 순위 | Mould Type 재료코드 | 하부 | Ingot | Ingot 중량 |  | 주입중량 | 외경 | 길이 | CUT 수 | 중량 | Strand 2 외경 | Strand 2 길이 | CUT 수 | 중량 | Strand 3 외경 | Strand 3 길이 | CUT 수 | 중량 | R. B/L 합계 중량 | 제품 개수 Total | 연주 작업 규격 |  |  |  |  | R.B Total 중량 (ton) | R.B 제품 수량 Total (ea) | 제강 Plan |  | 래들 번호 | Hot Transfer 여부 | 생산의뢰번호 (수주번호) | 행선 | 납기 | End User (품목) | 비고
[10 empty] | 정반 | 수량 | 소계 (kg) | 합계 (ton) | (ton) | (Φ) | (mm) | (회) | (ton) | (Φ) | (mm) | (회) | (ton) | (Φ) | (mm) | (회) | (ton) | (ton) | (ea) | Strand 1 (지름 x 길이) |  |  | Strand 2 (지름 x 길이) | Strand 3 (지름 x 길이) |  |  | EAF 송전 | 형발
2019-09-01 | 주 1 | P199001 | 5748 | TW F321H | S321H | 1 | 2767 | 1 | [5 empty] | 93.22048 | 600 | 6000 | 7 | 93.22048 | [8 empty] | 93.22048 | 7 | 600 | 6000 | 7 |  |  | 93.22048 | 7 | 2019-09-01 08:00 |  |  | - | PO1908280001 | 태상 |  | -
| 주 2 | P199002 | 5749 | TW F321H | S321H | 1 | 2767 | 2 | [5 empty] | 93.22048 | 600 | 6000 | 7 | 93.22048 | [8 empty] | 93.22048 | 7 | 600 | 6000 | 7 |  |  | 93.22048 | 7 | 2019-09-01 10:00 |  |  | - | PO1908280001 | 태상 |  | -
| 주 3 | P199003 | 5750 | TW F321H | S321H | 1 | 2767 | 3 | [5 empty] | 93.22048 | 600 | 6000 | 7 | 93.22048 | [8 empty] | 93.22048 | 7 | 600 | 6000 | 7 |  |  | 93.22048 | 7 | 2019-09-01 12:10 |  |  | - | PO1908280001 | 태상 |  | -
| 주 4 | P199004 | 5751 | TW F304L | S304L | 1 | 2768 | 1 | TW-V20 | 6본립 | 5 | 17600 | 88 | 103.6 | [21 empty] | 2019-09-01 14:30 | 09/02 06:30 |  | 냉괴이송 | PO1908290002 | 태웅 단조 |  | 지에스엔텍 (DISC)
[9 empty] | 176A | [30 empty] | (190812-15008-34,35)
[9 empty] | TW-V20 | 2본립 | 1 | 15600 | 15.6 | [23 empty] | 09/02 05:30
[9 empty] | 156C | [30 empty] | (190813-19173-4)
| 주 5 | P199005 | 5752 | TW F304L | S304L | 1 | 2769 | 1 | TW-V20 | 4본립 | 3 | 17600 | 52.8 | 101.1 | [21 empty] | 2019-09-01 16:30 | 09/02 08:30 |  | 냉괴이송 | PO1908290002 | 태웅 단조 |  | 지에스엔텍 (DISC)
[9 empty] | 176A | [30 empty] | (190812-15008-35)
[9 empty] | TW-V20 | 4본립 | 3 | 16100 | 48.3 | [23 empty] | 09/02 07:30 |  |  | PO1908290002
[9 empty] | 161A | [30 empty] | (190813-19173-2, 190812-15008-11)
| 주 6 | P199006 | 5753 | TW F304L | S304L | 1 | 2770 | 1 | TW-V25 | 4본립 | 4 | 25000 | 100 | 100 | [21 empty] | 2019-09-01 18:30 | 09/02 14:30 |  | 냉괴이송 | PO1908290001 | 태웅 단조 |  | -
[9 empty] | 250A | [30 empty] | STOCK
| 야 1 | P199007 | 5754 | TW F304L | S304L | 1 | 2771 | 1 | [5 empty] | 92.11071 | 600 | 8300 | 5 | 92.11071 | [8 empty] | 92.11071 | 5 | 600 | 8300 | 5 |  |  | 92.11071 | 5 | 2019-09-01 20:30 |  |  | - | PO1908280001 | 태웅 단조 |  | -
| 야 2 | P199008 | 5755 | TW F304L | S304L | 1 | 2771 | 2 | [5 empty] | 92.11071 | 600 | 8300 | 5 | 92.11071 | [8 empty] | 92.11071 | 5 | 600 | 8300 | 5 |  |  | 92.11071 | 5 | 2019-09-01 22:30 |  |  | - | PO1908280001 | 태웅 단조 |  | -
| 야 3 | P199009 | 5756 | TW F304L | S304L | 1 | 2771 | 3 | [5 empty] | 92.11071 | 600 | 8300 | 5 | 92.11071 | [8 empty] | 92.11071 | 5 | 600 | 8300 | 5 |  |  | 92.11071 | 5 | 2019-09-02 00:40 |  |  | - | PO1908280001 | 태웅 단조 |  | -
| 야 4 | P199010 | 5757 | TW F304L | S304L | 1 | 2772 | 1 | TW-V60 | 1본립 | 1 | 51600 | 51.6 | 96.9 | [21 empty] | 2019-09-02 03:00 | 09/03 06:00 |  | 냉괴이송 | PO1908290002 | 태웅 단조 |  | KOBE STEEL (SHELL)
[9 empty] | 516C | [30 empty] | (190813-19173-5)
[9 empty] | TW-V20 | 4본립 | 3 | 15100 | 45.3 | [23 empty] | 09/02 18:00 |  |  | PO1908290002
[9 empty] | 151A | [30 empty] | (190821-19454-1,2, STOCK)
| 야 5 | P199011 | 5758 | TW F316L | S316L | 1 | 2773 | 1 | TW-V60 | 1본립 | 1 | 52100 | 52.1 | 104.2 | [21 empty] | 2019-09-02 05:00 | 09/03 08:00 |  | 냉괴이송 | PO1908290002 | 태웅 단조 |  | L&T (TUBE SHEET)
[9 empty] | 521A | [30 empty] | (190820-19151-1,3)
[9 empty] | TW-V60 | 1본립 | 1 | 52100 | 52.1 | [23 empty] | 09/03 08:00
521A
| 야 6 | P199012 | 5759 | TW F316L | S316L | 1 | 2774 | 1 | TW-V30 | 4본립 | 3 | 26100 | 78.3 | 98.463 | [21 empty] | 2019-09-02 07:00 | 09/03 04:00 |  | 냉괴이송 | PO1908290001 | 태웅 단조 |  | -
[9 empty] | 261A | [30 empty] | STOCK
[9 empty] | TW-V25 | 2본립 | 1 | 20163 | 20.163 | [23 empty] | 09/03 02:00 |  |  | PO1908290001 | 태상 미음
[9 empty] | 201A | [30 empty] | (190809-19439)
2019-09-02 | 주 1 | P199013 | 5760 | TW F316L | S316L | 1 | 2775 | 1 | [5 empty] | 92.11071 | 600 | 8300 | 5 | 92.11071 | [8 empty] | 92.11071 | 5 | 600 | 8300 | 5 |  |  | 92.11071 | 5 | 2019-09-02 09:00 |  |  | - | PO1908280001 | 태웅 단조 |  | -
| 주 2 | P199014 | 5761 | TW F316L | S316L | 1 | 2775 | 2 | [5 empty] | 92.11071 | 600 | 8300 | 5 | 92.11071 | [8 empty] | 92.11071 | 5 | 600 | 8300 | 5 |  |  | 92.11071 | 5 | 2019-09-02 11:00 |  |  | - | PO1908280001 | 태웅 단조 |  | -
| 주 3 | P199015 | 5762 | TW F316L | S316L | 1 | 2775 | 3 | [5 empty] | 92.11071 | 600 | 8300 | 5 | 92.11071 | [8 empty] | 92.11071 | 5 | 600 | 8300 | 5 |  |  | 92.11071 | 5 | 2019-09-02 13:10 |  |  | - | PO1908280001 | 태웅 단조 |  | -
| 주 4 | P199016 | 5763 | WTG-113 | A8640 | 1 | 2776 | 1 | TW-V15 | 6본립 | 6 | 11100 | 66.6 | 88.8 | [21 empty] | 2019-09-02 15:30 | 09/03 04:00 |  | 열괴이송 | PO1908290001 | 태상 미음 |  | G.E (1.5 NEW M/W M/SHAFT) | 열처리로에서 온도유지
111I
[9 empty] | TW-V15 | 2본립 | 2 | 11100 | 22.2 | [23 empty] | 09/03 04:00
111I
| 주 5 | P199017 | 5764 | TW 42CrMo4 | A4140 | 6 | 2777 | 1 | [5 empty] | 93.22048 | 600 | 6000 | 7 | 93.22048 | [8 empty] | 93.22048 | 7 | 600 | 6000 | 7 |  |  | 93.22048 | 7 | 2019-09-02 18:10 |  |  | - | PO1908280002 | 태웅 단조 |  | - | MSR 미적용
| 야 1 | P199018 | 5765 | TW 42CrMo4 | A4140 | 6 | 2777 | 2 | [5 empty] | 93.22048 | 600 | 6000 | 7 | 93.22048 | [8 empty] | 93.22048 | 7 | 600 | 6000 | 7 |  |  | 93.22048 | 7 | 2019-09-02 19:30 |  |  | - | PO1908280002 | 태웅 단조 |  | - | MSR 미적용
| 야 2 | P199019 | 5766 | TW 42CrMo4 | A4140 | 6 | 2777 | 3 | [5 empty] | 93.22048 | 600 | 6000 | 7 | 93.22048 | [8 empty] | 93.22048 | 7 | 600 | 6000 | 7 |  |  | 93.22048 | 7 | 2019-09-02 20:50 |  |  | - | PO1908280002 | 태웅 단조 |  | - | MSR 미적용
| 야 3 | P199020 | 5767 | TW 42CrMo4 | A4140 | 6 | 2777 | 4 | [5 empty] | 93.22048 | 600 | 6000 | 7 | 93.22048 | [8 empty] | 93.22048 | 7 | 600 | 6000 | 7 |  |  | 93.22048 | 7 | 2019-09-02 22:10 |  |  | - | PO1908280002 | 태웅 단조 |  | - | MSR 미적용
| 야 4 | P199021 | 5768 | TW 42CrMo4 | A4140 | 6 | 2777 | 5 | [5 empty] | 93.22048 | 600 | 6000 | 7 | 93.22048 | [8 empty] | 93.22048 | 7 | 600 | 6000 | 7 |  |  | 93.22048 | 7 | 2019-09-02 23:30 |  |  | - | PO1908280002 | 태웅 단조 |  | - | MSR 미적용
| 야 5 | P199022 | 5769 | TW SCM420 | A4122 | 1 | 2778 | 1 | [5 empty] | 93.22048 | 600 | 6000 | 7 | 93.22048 | [8 empty] | 93.22048 | 7 | 600 | 6000 | 7 |  |  | 93.22048 | 7 | 2019-09-03 03:30 |  |  | - | PO1908280002 | 태웅 단조 |  | -
| 야 6 | P199023 | 5770 | TW SCM420 | A4122 | 1 | 2778 | 2 | [5 empty] | 93.22048 | 600 | 6000 | 7 | 93.22048 | [8 empty] | 93.22048 | 7 | 600 | 6000 | 7 |  |  | 93.22048 | 7 | 2019-09-03 04:50 |  |  | - | PO1908280002 | 태웅 단조 |  | -
| 야 7 | P199024 | 5771 | TW SCM420 | A4122 | 1 | 2778 | 3 | [5 empty] | 93.22048 | 600 | 6000 | 7 | 93.22048 | [8 empty] | 93.22048 | 7 | 600 | 6000 | 7 |  |  | 93.22048 | 7 | 2019-09-03 06:10 |  |  | - | PO1908280002 | 태웅 단조 |  | -
2019-09-03 | 주 1 | P199025 | 5772 | TW SF590 | C1040 | 1 | 2779 | 1 | TW-F200 | VSD | 1 | 163859 | 163.859 | 163.859 | [21 empty] | 2019-09-03 19:00 | 09/05 23:50 |  | 열괴이송 |  | 태웅 단조 |  | 삼성중공업 (PROPELLER SHAFT)
[9 empty] | 163F | [30 empty] | (190424-15111-7)
| 야 1 | P199026 | 5773 | TW SF590 | C1040 | 1 | 2779 | 2 | [27 empty] | 2019-09-03 20:20
| 야 2 | P199027 | 5774 | TW 42CrMo4 | A4140 | 6 | 2780 | 1 | TW-V25 | 4본립 | 4 | 22100 | 88.4 | 88.4 | [21 empty] | 2019-09-03 21:40 | 09/04 16:10 |  | 열괴이송 | PO1908290001 | 태상 미음 |  | NSSRC (ARBOR SHAFT)
[9 empty] | 221C | [30 empty] | (190716-19195-3)
| 야 3 | P199028 | 5775 | TW 42CrMo4M | A4140 | 2 | 2781 | 1 | TW-V20 | 4본립 | 4 | 19600 | 78.4 | 94.75 | [21 empty] | 2019-09-03 23:00 | 09/04 13:30 |  | 열괴이송 |  | 태웅 단조 |  | MITSUI (RING)
[9 empty] | 196H | [30 empty] | (180607-19217)
[9 empty] | TW-V20 | 2본립 | 1 | 16350 | 16.35 | [23 empty] | 09/04 12:30 |  |  |  | 태상 미음
[9 empty] | 163C | [30 empty] | (190813-77781-1,2)
| 야 4 | P199029 | 5776 | TW P4M (410~650T) | TP4M | 2 | 2782 | 1 | TW-V30 | 4본립 | 3 | 26850 | 80.55 | 108.9 | [21 empty] | 2019-09-04 00:20 | 09/04 19:50 |  | 열괴이송 | PO1908290001 | 태상 미음 |  | 케이아이스틸 (SQUARE)
[9 empty] | 268C | [30 empty] | (190724-14730-109,110,111)
[9 empty] | TW-V30 | 2본립 | 1 | 28350 | 28.35 | [23 empty] | 09/04 20:50 |  |  | PO1908290001
[9 empty] | 283C | [30 empty] | (181102-14730-10)
| 야 5 | P199030 | 5777 | TW 350LF2 | C1022 | 1 | 2783 | 1 | TW-V60 | 1본립 | 1 | 54100 | 54.1 | 91.8 | [21 empty] | 2019-09-04 01:40 | 09/05 04:10 |  | 열괴이송 |  | 태웅 단조 |  | M.H.I (CASING)
[9 empty] | 541J | [30 empty] | (190809-19004-1)
[9 empty] | TW-V20 | 2본립 | 2 | 18850 | 37.7 | [23 empty] | 09/04 16:10
[9 empty] | 188C | [30 empty] | (190807-11091-2,3)
| 야 6 | P199031 | 5778 | EN100205-3 S355NL | C1016 | 3 | 2784 | 1 | [5 empty] | 92.11071 | 600 | 8300 | 5 | 92.11071 | [8 empty] | 92.11071 | 5 | 600 | 8300 | 5 |  |  | 92.11071 | 5 | 2019-09-04 03:00 |  |  | - | PO1908280001 | 태웅 단조 |  | - | MSR 미적용
| 야 7 | P199032 | 5779 | EN100205-3 S355NL | C1016 | 3 | 2784 | 2 | [5 empty] | 92.11071 | 600 | 8300 | 5 | 92.11071 | [8 empty] | 92.11071 | 5 | 600 | 8300 | 5 |  |  | 92.11071 | 5 | 2019-09-04 04:20 |  |  | - | PO1908280001 | 태웅 단조 |  | - | MSR 미적용
| 야 8 | P199033 | 5780 | EN100205-3 S355NL | C1016 | 3 | 2784 | 3 | [5 empty] | 92.11071 | 600 | 8300 | 5 | 92.11071 | [8 empty] | 92.11071 | 5 | 600 | 8300 | 5 |  |  | 92.11071 | 5 | 2019-09-04 05:40 |  |  | - | PO1908280001 | 태웅 단조 |  | - | MSR 미적용
| 야 9 | P199034 | 5781 | EN100205-3 S355NL | C1016 | 3 | 2784 | 4 | [5 empty] | 92.11071 | 600 | 8300 | 5 | 92.11071 | [8 empty] | 92.11071 | 5 | 600 | 8300 | 5 |  |  | 92.11071 | 5 | 2019-09-04 07:00 |  |  | - | PO1908280001 | 태웅 단조 |  | - | MSR 미적용
2019-09-04 | 주 1 | P199035 | 5782 | EN100205-3 S355NL | C1016 | 3 | 2784 | 5 | [5 empty] | 92.11071 | 600 | 8300 | 5 | 92.11071 | [8 empty] | 92.11071 | 5 | 600 | 8300 | 5 |  |  | 92.11071 | 5 | 2019-09-04 08:20 |  |  | - | PO1908280001 | 태웅 단조 |  | - | MSR 미적용
| 야 1 | P199036 | 5783 | TW S25C | C1025 | 1 | 2785 | 1 | TW-V30 | 2본립 | 2 | 25350 | 50.7 | 96.3 | [21 empty] | 2019-09-04 23:00 | 09/05 18:30 |  | 456C 1EA 열괴이송 253C 2EA 냉괴이송 |  | 태웅 단조 |  | 태상 (FRAME)
[9 empty] | 253C | [30 empty] | STOCK
[9 empty] | TW-V50 | 2본립 | 1 | 45600 | 45.6 | [23 empty] | 09/06 00:30
[9 empty] | 456C | [30 empty] | (190806-77781-1)
| 야 2 | P199037 | 5784 | TW P4M (200~400T) | TP4M | 1 | 2786 | 1 | TW-V25 | 4본립 | 3 | 24350 | 73.05 | 98.15 | [21 empty] | 2019-09-05 00:20 | 09/05 18:50 |  | 열괴이송 | PO1908290001 | 태상 미음 |  | 케이아이스틸 (SQUARE)
[9 empty] | 243C | [30 empty] | (190724-14730-100,101,102)
[9 empty] | TW-V25 | 2본립 | 1 | 25100 | 25.1 | [23 empty] | 09/05 18:50 |  |  | PO1908290001
[9 empty] | 251C | [30 empty] | (190516-14173-17)
| 야 3 | P199038 | 5785 | WTG-113 | A8640 | 1 | 2787 | 1 | TW-V15 | 6본립 | 6 | 14850 | 89.1 | 89.1 | [21 empty] | 2019-09-05 01:40 | 09/05 14:10 |  | 열괴이송 |  | 태웅 단조 |  | G.E (2.3 NEW M/W M/SHAFT)
[9 empty] | 148I | [30 empty] | TEST 용
3562.965