## 생산계획
|  |  | 변경 내역 |  |  |  | 주간 제강 생산계획 (9월 3주차)
|  |  | 문서번호: |  | CS-SPP-1909-003 | [5 empty] | 개정번호: |  |  | 0
|  |  | 기 간 : |  | 2019.09.16 |  | ~ | 2019.09.19 |  |  | 작성일자: |  |  | 2019.09.09
일 자 | 주야 | Order No. | Heat No. | 수요가 강종 | 사내 강종 | 제강 지시번호 | Cast No. | Cast 순위 | Mould Type 재료코드 | 하부 | Ingot | Ingot 중량 |  | 주입중량 | 외경 | 길이 | CUT 수 | 중량 | Strand 2 외경 | Strand 2 길이 | CUT 수 | 중량 | Strand 3 외경 | Strand 3 길이 | CUT 수 | 중량 | R. B/L 합계 중량 | 제품 개수 Total | 연주 작업 규격 |  |  |  |  | R.B Total 중량 (ton) | R.B 제품 수량 Total (ea) | 제강 Plan |  | 래들 번호 | Hot Transfer 여부 | 생산의뢰번호 (수주번호) | 행선 | 납기 | End User (품목) | 비고
[10 empty] | 정반 | 수량 | 소계 (kg) | 합계 (ton) | (ton) | (Φ) | (mm) | (회) | (ton) | (Φ) | (mm) | (회) | (ton) | (Φ) | (mm) | (회) | (ton) | (ton) | (ea) | Strand 1 (지름 x 길이) |  |  | Strand 2 (지름 x 길이) | Strand 3 (지름 x 길이) |  |  | EAF 송전 | 형발
2019-09-16 | 주 1 | P199060 | 5807 | TW F316L | S316L | 1 | 2795 | 1 | TW-F90 | VSD | 1 | 86615 | 86.615 | 86.615 | [21 empty] | 2019-09-16 19:00 | 09/18 03:00 |  | 열괴이송 | PO1909080004 | 태웅 단조 |  | 한텍 (DISC) | 불량으로 재투입
[9 empty] | 866F | [30 empty] | (190624-15226-1)
| 야 1 | P199061 | 5808 | WTG-113 | A8640 | 1 | 2796 | 1 | TW-V20 | 4본립 | 4 | 16100 | 64.4 | 96.6 | [21 empty] | 2019-09-16 21:20 | 09/17 10:50 |  | 열괴이송 | PO1909080004 | 태웅 단조 |  | G.E (2.3 NEW M/W M/SHAFT)
161I
[9 empty] | TW-V20 | 2본립 | 2 | 16100 | 32.2 | [23 empty] | 09/17 10:50
161I
| 야 2 | P199062 | 5809 | WTG-113 | A8640 | 1 | 2797 | 1 | TW-V15 | 6본립 | 6 | 11100 | 66.6 | 88.8 | [21 empty] | 2019-09-16 22:40 | 09/17 11:10 |  | 열괴이송 | PO1909080002 | 태상 미음 |  | G.E (1.5 NEW M/W M/SHAFT)
111I
[9 empty] | TW-V15 | 2본립 | 2 | 11100 | 22.2 | [23 empty] | 09/17 11:10
111I
| 야 3 | P199063 | 5810 | TW P4M (410~650T) | TP4M | 2 | 2798 | 1 | TW-V30 | 4본립 | 3 | 29350 | 88.05 | 114.9 | [21 empty] | 2019-09-17 | 09/17 20:30 |  | 열괴이송 | PO1909080002 | 태상 미음 |  | 케이아이스틸 (금형강)
[9 empty] | 293C | [30 empty] | (190724-14730-112,113,114)
[9 empty] | TW-V30 | 2본립 | 1 | 26850 | 26.85 | [23 empty] | 09/17 19:30 |  |  | PO1909080002
[9 empty] | 268C | [30 empty] | (190724-14730-108)
| 야 4 | P199064 | 5811 | TW 42CrMo4 | A4140 | 6 | 2799 | 1 | [5 empty] | 114.7859 | 1000 | 3700 | 5 | 114.7859 | [8 empty] | 114.7859 | 5 | 1000 | 3700 | 5 |  |  | 114.7859 | 5 | 2019-09-17 01:20 |  |  | 냉괴이송 | PO1909080001 | 태웅 단조 |  | VESTAS (2M/W M/SHAFT) | 길이 허용치 3,700mm -0mm I.C WASHING CHARGE 성분 확인 후 합격 수준이면 연주 취소
| 야 5 | P199065 | 5812 | TW 42CrMo4 | A4140 | 6 | 2799 | 2 | [5 empty] | 114.7859 | 1000 | 3700 | 5 | 114.7859 | [8 empty] | 114.7859 | 5 | 1000 | 3700 | 5 |  |  | 114.7859 | 5 | 2019-09-17 02:40 |  |  | 냉괴이송 | PO1909080001 | 태웅 단조 |  | VESTAS (2M/W M/SHAFT) | 길이 허용치 3,700mm -0mm I.C WASHING CHARGE 성분 확인 후 합격 수준이면 연주 취소
| 야 6 | P199066 | 5813 | TW 42CrMo4 | A4140 | 6 | 2799 | 3 | [5 empty] | 114.7859 | 1000 | 3700 | 5 | 114.7859 | [8 empty] | 114.7859 | 5 | 1000 | 3700 | 5 |  |  | 114.7859 | 5 | 2019-09-17 04:00 |  |  | 냉괴이송 | PO1909080001 | 태웅 단조 |  | VESTAS (2M/W M/SHAFT) | 길이 허용치 3,700mm -0mm I.C WASHING CHARGE 성분 확인 후 합격 수준이면 연주 취소
| 야 7 | P199067 | 5814 | TW 42CrMo4 | A4140 | 6 | 2799 | 4 | [5 empty] | 114.7859 | 1000 | 3700 | 5 | 114.7859 | [8 empty] | 114.7859 | 5 | 1000 | 3700 | 5 |  |  | 114.7859 | 5 | 2019-09-17 05:20 |  |  | 냉괴이송 | PO1909080001 | 태웅 단조 |  | VESTAS (2M/W M/SHAFT) | 길이 허용치 3,700mm -0mm I.C WASHING CHARGE 성분 확인 후 합격 수준이면 연주 취소
| 야 8 | P199068 | 5815 | TW 42CrMo4 | A4140 | 6 | 2799 | 5 | [5 empty] | 114.7859 | 1000 | 3700 | 5 | 114.7859 | [8 empty] | 114.7859 | 5 | 1000 | 3700 | 5 |  |  | 114.7859 | 5 | 2019-09-17 06:40 |  |  | 냉괴이송 | PO1909080001 | 태웅 단조 |  | VESTAS (2M/W M/SHAFT) | 길이 허용치 3,700mm -0mm I.C WASHING CHARGE 성분 확인 후 합격 수준이면 연주 취소
2019-09-17 | 주 1 | P199069 | 5816 | WTG-113 | A8640 | 1 | 2800 | 1 | TW-V20 | 4본립 | 4 | 16100 | 64.4 | 96.6 | [21 empty] | 2019-09-17 08:00 | 09/17 21:30 |  | 열괴이송 |  | 태웅 단조 |  | G.E (2.3 NEW M/W M/SHAFT) | 송전시간 준수
161I
[9 empty] | TW-V20 | 2본립 | 2 | 16100 | 32.2 | [23 empty] | 09/17 21:30
161I
| 주 2 | P199070 | 5817 | WTG-113 | A8640 | 1 | 2801 | 1 | TW-V15 | 6본립 | 6 | 11100 | 66.6 | 88.8 | [21 empty] | 2019-09-17 17:00 | 09/18 05:30 |  | 열괴이송 | PO1909080002 | 태상 미음 |  | G.E (1.5 NEW M/W M/SHAFT)
111I
[9 empty] | TW-V15 | 2본립 | 2 | 11100 | 22.2 | [23 empty] | 09/18 05:30
111I
| 주 3 | P199071 | 5818 | TW S45SU (O,H규제) | C1045 | 3 | 2802 | 1 | TW-V50 | 2본립 | 1 | 47100 | 47.1 | 90.2 | [21 empty] | 2019-09-17 18:20 | 09/18 19:50 |  | 열괴이송 | PO1909080004 | 태웅 단조 |  | 스페코 (INTER` SHAFT #1)
[9 empty] | 471C | [30 empty] | (190626-19503-13)
[9 empty] | TW-V50 | 2본립 | 1 | 43100 | 43.1 | [23 empty] | 09/18 18:50 |  |  | PO1909080004
[9 empty] | 431C | [30 empty] | (190626-19503-15)
| 야 1 | P199072 | 5819 | TW S45SU (O,H규제) | C1045 | 3 | 2803 | 1 | TW-V30 | 2본립 | 2 | 25600 | 51.2 | 90.3 | [21 empty] | 2019-09-17 19:40 | 09/18 15:10 |  | 열괴이송 | PO1909080004 | 태웅 단조 |  | 스페코 (SHAFT)
[9 empty] | 256C | [30 empty] | (190626-19503-10)
[9 empty] | TW-V40 | 2본립 | 1 | 39100 | 39.1 | [23 empty] | 09/18 20:10 |  |  | PO1909080004
[9 empty] | 391C | [30 empty] | (190626-19503-12)
| 야 2 | P199073 | 5820 | TW S45SU (O,H규제) | C1045 | 3 | 2804 | 1 | TW-V15 | 6본립 | 5 | 10600 | 53 | 114.8 | [21 empty] | 2019-09-17 21:00 | 09/18 09:30 |  | 열괴이송 |  | 태웅 단조 2EA |  | 삼성중공업 (PROPELLER SHAFT)
[9 empty] | 106C | [30 empty] | (190813-19503-1,2, 190812-12321-2, 190213-99010-1, 190812-19743-1~3, 190822-19172-1) | 태상 미음 3EA
[9 empty] | TW-V25 | 2본립 | 2 | 20350 | 40.7 | [23 empty] | 09/18 14:30 |  |  |  | 태웅 단조
[9 empty] | 203C | [30 empty] | (180903-12339-31, 190827-19558-1)
[9 empty] | TW-V25 | 2본립 | 1 | 21100 | 21.1 | [23 empty] | 09/18 14:30 |  |  |  | 태웅 단조
[9 empty] | 211C | [30 empty] | (190208-15111-7)
| 야 3 | P199074 | 5821 | TW SF490V | C1022 | 2 | 2805 | 1 | TW-V70 | 1본립 | 1 | 71000 | 71 | 103.7 | [21 empty] | 2019-09-17 22:20 | 09/19 01:50 |  | 열괴이송 |  | 태웅 단조 |  | 대우조선해양 (RUDDER HUB)
[9 empty] | 710J | [30 empty] | (190226-15088-4)
[9 empty] | TW-V20 | 2본립 | 2 | 16350 | 32.7 | [23 empty] | 09/18 11:50
[9 empty] | 163J | [30 empty] | (190712-12005-1, 190719-15198-2)
| 야 4 | P199075 | 5822 | TW SF590 | C1040 | 1 | 2806 | 1 | TW-F150 | VSD | 1 | 130110 | 130.11 | 130.11 | [21 empty] | 2019-09-17 23:40 | 09/19 19:10 |  | 열괴이송 |  | 태웅 단조 |  | 삼성중공업 (INTER` SHAFT #2)
[9 empty] | 130F | [30 empty] | (190424-15111-14)
| 야 5 | P199076 | 5823 | EN100205-3 S355NL | C1016 | 3 | 2807 | 1 | [5 empty] | 111.6836 | 1000 | 6000 | 3 | 111.6836 | [8 empty] | 111.6836 | 3 | 1000 | 6000 | 3 |  |  | 111.6836 | 3 | 2019-09-18 01:00 |  |  | 냉괴이송 | PO1909080001 | 태웅 단조 |  | -
| 야 6 | P199077 | 5824 | EN100205-3 S355NL | C1016 | 3 | 2807 | 2 | [5 empty] | 111.6836 | 1000 | 6000 | 3 | 111.6836 | [8 empty] | 111.6836 | 3 | 1000 | 6000 | 3 |  |  | 111.6836 | 3 | 2019-09-18 02:20 |  |  | 냉괴이송 | PO1909080001 | 태웅 단조 |  | -
| 야 7 | P199078 | 5825 | EN100205-3 S355NL | C1016 | 3 | 2807 | 3 | [5 empty] | 111.6836 | 1000 | 6000 | 3 | 111.6836 | [8 empty] | 111.6836 | 3 | 1000 | 6000 | 3 |  |  | 111.6836 | 3 | 2019-09-18 03:40 |  |  | 냉괴이송 | PO1909080001 | 태웅 단조 |  | -
| 야 8 | P199079 | 5826 | EN100205-3 S355NL | C1016 | 3 | 2807 | 4 | [5 empty] | 111.6836 | 1000 | 6000 | 3 | 111.6836 | [8 empty] | 111.6836 | 3 | 1000 | 6000 | 3 |  |  | 111.6836 | 3 | 2019-09-18 05:00 |  |  | 냉괴이송 | PO1909080001 | 태웅 단조 |  | -
| 야 9 | P199080 | 5827 | EN100205-3 S355NL | C1016 | 3 | 2807 | 5 | [5 empty] | 111.6836 | 1000 | 6000 | 3 | 111.6836 | [8 empty] | 111.6836 | 3 | 1000 | 6000 | 3 |  |  | 111.6836 | 3 | 2019-09-18 06:20 |  |  | 냉괴이송 | PO1909080001 | 태웅 단조 |  | -
2019-09-18 | 주 1 | P199081 | 5828 | TWS355 | C1016 | 1 | 2808 | 1 | TW-V50 | 2본립 | 2 | 49600 | 99.2 | 99.2 | [21 empty] | 2019-09-18 07:40 | 09/19 09:10 |  | 열괴이송 |  | 태웅 단조 |  | 태상 (SHELL)
[9 empty] | 496J | [30 empty] | (190804-72315-1)
| 주 2 | P199082 | 5829 | WTG-113 | A8640 | 1 | 2809 | 1 | TW-V15 | 6본립 | 6 | 14850 | 89.1 | 107.95 | [21 empty] | 2019-09-18 09:00 | 09/18 22:30 |  | 열괴이송 | PO1909080004 | 태웅 단조 |  | G.E (2.3 NEW M/W M/SHAFT)
[9 empty] | 148C | [30 empty] | TEST
[9 empty] | TW-V20 | 2본립 | 1 | 18850 | 18.85 | [23 empty] | 09/18 23:30
[9 empty] | 188C | [30 empty] | (190907-99010-1)
| 야 1 | P199083 | 5830 | TW 350LF3 | A2307 | 1 | 2810 | 1 | TW-V60 | 1본립 | 1 | 55100 | 55.1 | 98.7 | [21 empty] | 2019-09-18 23:00 | 09/20 01:30 |  | 열괴이송 |  | 태웅 단조 |  | 성동물산 (HALF BARREL)
[9 empty] | 551C | [30 empty] | (190830-15133-1,2)
[9 empty] | TW-V50 | 2본립 | 1 | 43600 | 43.6 | [23 empty] | 09/19 23:30
[9 empty] | 436C | [30 empty] | (190831-15133-1,2)
| 야 2 | P199084 | 5831 | TW 42CrMo4M | A4140 | 2 | 2811 | 1 | TW-V25 | 4본립 | 3 | 23100 | 69.3 | 108.5 | [21 empty] | 2019-09-19 00:20 | 09/19 18:50 |  | 열괴이송 |  | 태상 미음 |  | 태상 (LINK)
[9 empty] | 231C | [30 empty] | (190808-99010-1,2,3)
[9 empty] | TW-V20 | 2본립 | 2 | 19600 | 39.2 | [23 empty] | 09/19 14:50 |  |  |  | 태웅 단조
[9 empty] | 196H | [30 empty] | (180607-19217)
| 야 3 | P199085 | 5832 | TW P4M (200~400T) | TP4M | 1 | 2812 | 1 | TW-V25 | 4본립 | 4 | 22100 | 88.4 | 110.5 | [21 empty] | 2019-09-19 01:40 | 09/19 19:10 |  | 열괴이송 | PO1909080002 | 태상 미음 |  | 케이아이스틸 (금형강)
[9 empty] | 221C | [30 empty] | (190214-14730-21, 190724-14730-92,93,94)
[9 empty] | TW-V25 | 2본립 | 1 | 22100 | 22.1 | [23 empty] | 09/19 19:10 |  |  | PO1909080002
[9 empty] | 221C | [30 empty] | (190724-14730-95)
| 야 4 | P199086 | 5833 | TWS355 | C1016 | 1 | 2813 | 1 | [5 empty] | 111.6836 | 1000 | 6000 | 3 | 111.6836 | [8 empty] | 111.6836 | 3 | 1000 | 6000 | 3 |  |  | 111.6836 | 3 | 2019-09-19 03:00 |  |  | 냉괴이송 | PO1909080001 | 태웅 단조 |  | -
| 야 5 | P199087 | 5834 | TWS355 | C1016 | 1 | 2813 | 2 | [5 empty] | 111.6836 | 1000 | 6000 | 3 | 111.6836 | [8 empty] | 111.6836 | 3 | 1000 | 6000 | 3 |  |  | 111.6836 | 3 | 2019-09-19 04:20 |  |  | 냉괴이송 | PO1909080001 | 태웅 단조 |  | -
| 야 6 | P199088 | 5835 | TWS355 | C1016 | 1 | 2813 | 3 | [5 empty] | 111.6836 | 1000 | 6000 | 3 | 111.6836 | [8 empty] | 111.6836 | 3 | 1000 | 6000 | 3 |  |  | 111.6836 | 3 | 2019-09-19 05:40 |  |  | 냉괴이송 | PO1909080001 | 태웅 단조 |  | -
| 야 7 | P199089 | 5836 | TWS355 | C1016 | 1 | 2813 | 4 | [5 empty] | 111.6836 | 1000 | 6000 | 3 | 111.6836 | [8 empty] | 111.6836 | 3 | 1000 | 6000 | 3 |  |  | 111.6836 | 3 | 2019-09-19 07:00 |  |  | 냉괴이송 | PO1909080001 | 태웅 단조 |  | -
2019-09-19 | 주 1 | P199090 | 5837 | TWS355 | C1016 | 1 | 2813 | 5 | [5 empty] | 111.6836 | 1000 | 6000 | 3 | 111.6836 | [8 empty] | 111.6836 | 3 | 1000 | 6000 | 3 |  |  | 111.6836 | 3 | 2019-09-19 08:20 |  |  | 냉괴이송 | PO1909080001 | 태웅 단조 |  | -
3317.041