## 생산계획
|  |  | 변경 내역 |  |  |  | 주간 제강 생산계획 (12월 2주차)
|  |  | 문서번호: |  | CS-SPP-1912-002 | [5 empty] | 개정번호: |  |  | 0
|  |  | 기 간 : |  | 2019.12.08 |  | ~ | 2019.12.12 |  |  | 작성일자: |  |  | 2019-12-04 16:58
일 자 | 주야 | Order No. | Heat No. | 수요가 강종 | 사내 강종 | 제강 지시번호 | Cast No. | Cast 순위 | Mould Type 재료코드 | 하부 | Ingot | Ingot 중량 |  | 주입중량 | 외경 | 길이 | CUT 수 | 중량 | Strand 2 외경 | Strand 2 길이 | CUT 수 | 중량 | Strand 3 외경 | Strand 3 길이 | CUT 수 | 중량 | R. B/L 합계 중량 | 제품 개수 Total | 연주 작업 규격 |  |  |  |  | R.B Total 중량 (ton) | R.B 제품 수량 Total (ea) | 제강 Plan |  | 래들 번호 | Hot Transfer 여부 | 생산의뢰번호 (수주번호) | 행선 | 납기 | End User (품목) | 비고
[10 empty] | 정반 | 수량 | 소계 (kg) | 합계 (ton) | (ton) | (Φ) | (mm) | (회) | (ton) | (Φ) | (mm) | (회) | (ton) | (Φ) | (mm) | (회) | (ton) | (ton) | (ea) | Strand 1 (지름 x 길이) |  |  | Strand 2 (지름 x 길이) | Strand 3 (지름 x 길이) |  |  | EAF 송전 | 형발
2019-12-08 | 주 1 | P19C041 | 6349 | TW 42CrMo4 | A4140 | 6 | 3079 | 1 | [5 empty] | 111.6836 | 1000 | 3600 | 5 | 111.6836 | [8 empty] | 111.6836 | 5 | 1000 | 3600 | 5 |  |  | 111.6836 | 5 | 2019-12-08 08:00 |  |  | 냉괴이송 |  | 태웅 단조 |  | VESTAS (2M/W M/SHAFT) | 길이 허용치 3,600mm -0mm
태상
| 주 2 | P19C042 | 6350 | TW 42CrMo4 | A4140 | 6 | 3079 | 2 | [5 empty] | 111.6836 | 1000 | 3600 | 5 | 111.6836 | [8 empty] | 111.6836 | 5 | 1000 | 3600 | 5 |  |  | 111.6836 | 5 | 2019-12-08 09:20 |  |  | 냉괴이송 |  | 태웅 단조 |  | VESTAS (2M/W M/SHAFT) | 길이 허용치 3,600mm -0mm
태상
| 주 3 | P19C043 | 6351 | TW 42CrMo4 | A4140 | 6 | 3079 | 3 | [5 empty] | 111.6836 | 1000 | 3600 | 5 | 111.6836 | [8 empty] | 111.6836 | 5 | 1000 | 3600 | 5 |  |  | 111.6836 | 5 | 2019-12-08 10:40 |  |  | 냉괴이송 |  | 태웅 단조 |  | VESTAS (2M/W M/SHAFT) | 길이 허용치 3,600mm -0mm
태상
| 주 4 | P19C044 | 6352 | TW 42CrMo4 | A4140 | 6 | 3079 | 4 | [5 empty] | 111.6836 | 1000 | 3600 | 5 | 111.6836 | [8 empty] | 111.6836 | 5 | 1000 | 3600 | 5 |  |  | 111.6836 | 5 | 2019-12-08 12:00 |  |  | 냉괴이송 |  | 태웅 단조 |  | VESTAS (2M/W M/SHAFT) | 길이 허용치 3,600mm -0mm
태상
| 주 5 | P19C045 | 6353 | TW 42CrMo4 | A4140 | 6 | 3079 | 5 | [5 empty] | 111.6836 | 1000 | 3600 | 5 | 111.6836 | [8 empty] | 111.6836 | 5 | 1000 | 3600 | 5 |  |  | 111.6836 | 5 | 2019-12-08 13:20 |  |  | 냉괴이송 |  | 태웅 단조 |  | VESTAS (2M/W M/SHAFT) | 길이 허용치 3,600mm -0mm
태상
| 주 6 | P19C046 | 6354 | TW 42CrMo4 | A4140 | 6 | 3079 | 6 | [5 empty] | 111.6836 | 1000 | 3600 | 5 | 111.6836 | [8 empty] | 111.6836 | 5 | 1000 | 3600 | 5 |  |  | 111.6836 | 5 | 2019-12-08 14:40 |  |  | 냉괴이송 |  | 태웅 단조 |  | VESTAS (2M/W M/SHAFT) | 길이 허용치 3,600mm -0mm
태상
| 주 7 | P19C047 | 6355 | TW P4 (410 ~ 650T) | TP4 | 2 | 3080 | 1 | TW-V25 | 4본립 | 4 | 21850 | 87.4 | 114.75 | [21 empty] | 2019-12-08 16:00 | 12/09 09:30 |  | 열괴이송 |  | 태상 미음 |  | 한립금형강 (금형강)
[9 empty] | 218C | [30 empty] | (191113-01258-9,11,13,15)
[9 empty] | TW-V30 | 2본립 | 1 | 27350 | 27.35 | [23 empty] | 12/09 12:30
[9 empty] | 273C | [30 empty] | (190724-14730-73)
| 주 8 | P19C048 | 6356 | TW 350LF2 | C1022 | 1 | 3081 | 1 | TW-V70 | 1본립 | 1 | 67100 | 67.1 | 90.2 | [21 empty] | 2019-12-08 17:20 | 12/09 20:50 |  | 열괴이송 |  | 태웅 단조 |  | SOFEC (INNER RING)
[9 empty] | 671J | [30 empty] | (191004-19235-1)
[9 empty] | TW-V25 | 2본립 | 1 | 23100 | 23.1 | [23 empty] | 12/09 11:50
[9 empty] | 231C | [30 empty] | (190320-12005-19)
| 주 9 | P19C049 | 6357 | TW S45SU (C≤0.45%) | C1045M | 1 | 3082 | 1 | TW-V20 | 4본립 | 3 | 17850 | 53.55 | 85.4 | [21 empty] | 2019-12-08 18:40 | 12/09 09:10 |  | 열괴이송 |  | 태웅 단조 2EA |  | LOINTEK (TUBE SHEET)
[9 empty] | 178C | [30 empty] | (191120-19558-1,2, 191122-74114-7,14) | 태상 미음 1EA
[9 empty] | TW-V35 | 2본립 | 1 | 31850 | 31.85 | [23 empty] | 12/09 16:10 |  |  |  | 태웅 단조
[9 empty] | 318C | [30 empty] | (191031-19743-1)
| 야 1 | P19C050 | 6358 | TW 350LF2 (P≤0.010) | C1022M | 4 | 3083 | 1 | TW-F100 | VSD | 1 | 91370 | 91.37 | 91.37 | [21 empty] | 2019-12-08 20:00 | 12/10 04:30 |  | 열괴이송 |  | 태웅 단조 |  | NSSRC (MOLD)
[9 empty] | 913F | [30 empty] | (191031-19195-1)
| 야 2 | P19C051 | 6359 | WTG-113 | A8640 | 1 | 3084 | 1 | TW-V15 | 6본립 | 6 | 14850 | 89.1 | 103.95 | [21 empty] | 2019-12-08 21:20 | 12/09 10:50 |  | 열괴이송 |  | 태웅 단조 |  | G.E (2.3 NEW M/W M/SHAFT)
148I
[9 empty] | TW-V15 | 2본립 | 1 | 14850 | 14.85 | [23 empty] | 12/09 10:50
148I
| 야 3 | P19C052 | 6360 | EN100205-3 S355NL | C1016 | 3 | 3085 | 1 | [5 empty] | 111.6836 | 1000 | 6000 | 3 | 111.6836 | [8 empty] | 111.6836 | 3 | 1000 | 6000 | 3 |  |  | 111.6836 | 3 | 2019-12-08 22:40 |  |  | 냉괴이송 |  | 태웅 단조 |  | -
| 야 4 | P19C053 | 6361 | EN100205-3 S355NL | C1016 | 3 | 3085 | 2 | [5 empty] | 111.6836 | 1000 | 6000 | 3 | 111.6836 | [8 empty] | 111.6836 | 3 | 1000 | 6000 | 3 |  |  | 111.6836 | 3 | 2019-12-09 |  |  | 냉괴이송 |  | 태웅 단조 |  | -
| 야 5 | P19C054 | 6362 | EN100205-3 S355NL | C1016 | 3 | 3085 | 3 | [5 empty] | 111.6836 | 1000 | 6000 | 3 | 111.6836 | [8 empty] | 111.6836 | 3 | 1000 | 6000 | 3 |  |  | 111.6836 | 3 | 2019-12-09 01:20 |  |  | 냉괴이송 |  | 태웅 단조 |  | -
| 야 6 | P19C055 | 6363 | EN100205-3 S355NL | C1016 | 3 | 3085 | 4 | [5 empty] | 111.6836 | 1000 | 6000 | 3 | 111.6836 | [8 empty] | 111.6836 | 3 | 1000 | 6000 | 3 |  |  | 111.6836 | 3 | 2019-12-09 02:40 |  |  | 냉괴이송 |  | 태웅 단조 |  | -
| 야 7 | P19C056 | 6364 | EN100205-3 S355NL | C1016 | 3 | 3085 | 5 | [5 empty] | 111.6836 | 1000 | 6000 | 3 | 111.6836 | [8 empty] | 111.6836 | 3 | 1000 | 6000 | 3 |  |  | 111.6836 | 3 | 2019-12-09 04:00 |  |  | 냉괴이송 |  | 태웅 단조 |  | -
| 야 8 | P19C057 | 6365 | EN100205-3 S355NL | C1016 | 3 | 3085 | 6 | [5 empty] | 111.6836 | 1000 | 6000 | 3 | 111.6836 | [8 empty] | 111.6836 | 3 | 1000 | 6000 | 3 |  |  | 111.6836 | 3 | 2019-12-09 05:20 |  |  | 냉괴이송 |  | 태웅 단조 |  | -
| 야 9 | P19C058 | 6366 | WTG-113 | A8640 | 1 | 3086 | 1 | TW-V15 | 6본립 | 6 | 14850 | 89.1 | 103.95 | [21 empty] | 2019-12-09 07:00 | 12/09 20:30 |  | 열괴이송 |  | 태웅 단조 |  | G.E (2.3 NEW M/W M/SHAFT) | 송전시간 준수
148I
[9 empty] | TW-V15 | 2본립 | 1 | 14850 | 14.85 | [23 empty] | 12/09 20:30
148I
2019-12-09 | 야 1 | P19C059 | 6367 | TW P4 (200 ~ 400T) | TP4 | 1 | 3087 | 1 | TW-V25 | 4본립 | 4 | 22100 | 88.4 | 111.5 | [21 empty] | 2019-12-09 20:00 | 12/10 14:30 |  | 열괴이송 |  | 태상 미음 |  | 한립금형강 (금형강)
[9 empty] | 221C | [30 empty] | (191113-01258-1,3,5,7)
[9 empty] | TW-V25 | 2본립 | 1 | 23100 | 23.1 | [23 empty] | 12/10 14:30
[9 empty] | 231C | [30 empty] | (190724-14730-49)
| 야 2 | P19C060 | 6368 | TW SF490V M1 | C1022M1 | 1 | 3088 | 1 | TW-F90 | VSD | 1 | 81737 | 81.737 | 81.737 | [21 empty] | 2019-12-09 21:20 | 12/11 03:50 |  | 열괴이송 |  | 태웅 단조 |  | 해덕파워웨이 (RUDDER STOCK)
[9 empty] | 817F | [30 empty] | (190918-12005-11)
| 야 3 | P19C061 | 6369 | WTG-113 | A8640 | 1 | 3089 | 1 | TW-V15 | 6본립 | 6 | 14850 | 89.1 | 89.1 | [21 empty] | 2019-12-09 22:40 | 12/10 12:10 |  | 열괴이송 |  | 태웅 단조 |  | G.E (2.3 NEW M/W M/SHAFT)
148I
| 야 4 | P19C062 | 6370 | TW S355Mn | C1012M | 1 | 3090 | 1 | [5 empty] | 111.6836 | 1000 | 6000 | 3 | 111.6836 | [8 empty] | 111.6836 | 3 | 1000 | 6000 | 3 |  |  | 111.6836 | 3 | 2019-12-10 |  |  | 냉괴이송 | PO1911260005 | 태웅 단조 |  | -
| 야 5 | P19C063 | 6371 | TW S355Mn | C1012M | 1 | 3090 | 2 | [5 empty] | 111.6836 | 1000 | 6000 | 3 | 111.6836 | [8 empty] | 111.6836 | 3 | 1000 | 6000 | 3 |  |  | 111.6836 | 3 | 2019-12-10 01:20 |  |  | 냉괴이송 | PO1911260005 | 태웅 단조 |  | -
| 야 6 | P19C064 | 6372 | TW S355Mn | C1012M | 1 | 3090 | 3 | [5 empty] | 111.6836 | 1000 | 6000 | 3 | 111.6836 | [8 empty] | 111.6836 | 3 | 1000 | 6000 | 3 |  |  | 111.6836 | 3 | 2019-12-10 02:40 |  |  | 냉괴이송 | PO1911260005 | 태웅 단조 |  | -
| 야 7 | P19C065 | 6373 | TW S355Mn | C1012M | 1 | 3090 | 4 | [5 empty] | 111.6836 | 1000 | 6000 | 3 | 111.6836 | [8 empty] | 111.6836 | 3 | 1000 | 6000 | 3 |  |  | 111.6836 | 3 | 2019-12-10 04:00 |  |  | 냉괴이송 | PO1911260005 | 태웅 단조 |  | -
| 야 8 | P19C066 | 6374 | TW S355Mn | C1012M | 1 | 3090 | 5 | [5 empty] | 111.6836 | 1000 | 6000 | 3 | 111.6836 | [8 empty] | 111.6836 | 3 | 1000 | 6000 | 3 |  |  | 111.6836 | 3 | 2019-12-10 05:20 |  |  | 냉괴이송 | PO1911260005 | 태웅 단조 |  | -
| 야 9 | P19C067 | 6375 | WTG-113 | A8640 | 1 | 3091 | 1 | TW-V15 | 6본립 | 6 | 14850 | 89.1 | 89.1 | [21 empty] | 2019-12-10 07:00 | 12/10 20:30 |  | 열괴이송 |  | 태웅 단조 |  | G.E (2.3 NEW M/W M/SHAFT) | 송전시간 준수
148I
2019-12-10 | 야 1 | P19C068 | 6376 | WTG-113 | A8640 | 1 | 3092 | 1 | TW-V15 | 6본립 | 6 | 11100 | 66.6 | 88.8 | [21 empty] | 2019-12-10 23:00 | 12/11 11:30 |  | 열괴이송 |  | 태웅 단조 |  | G.E (1.5 NEW M/W M/SHAFT)
111I
[9 empty] | TW-V15 | 2본립 | 2 | 11100 | 22.2 | [23 empty] | 12/11 11:30
111I
| 야 2 | P19C069 | 6377 | TW SF490V | C1022 | 2 | 3093 | 1 | TW-V40 | 2본립 | 2 | 39600 | 79.2 | 99.55 | [21 empty] | 2019-12-11 00:20 | 12/12 00:50 |  | 열괴이송 |  | 태웅 단조 |  | 해덕파워웨이 (RUDDER HUB)
[9 empty] | 396J | [30 empty] | (190717-12005-8,15)
[9 empty] | TW-V25 | 2본립 | 1 | 20350 | 20.35 | [23 empty] | 12/11 17:50
[9 empty] | 203C | [30 empty] | (191118-12005-1)
| 야 3 | P19C070 | 6378 | TW 350LF2 | C1022 | 1 | 3094 | 1 | TW-V40 | 2본립 | 2 | 38600 | 77.2 | 105.05 | [21 empty] | 2019-12-11 01:40 | 12/12 02:10 |  | 열괴이송 |  | 태상 미음 |  | 대우조선해양 (PINTLE)
[9 empty] | 386C | [30 empty] | (191125-70021-1)
[9 empty] | TW-V30 | 2본립 | 1 | 27850 | 27.85 | [23 empty] | 12/11 22:10 |  |  |  | 태웅 단조
[9 empty] | 278C | [30 empty] | (190320-15088-1, 190918-12321-12)
| 야 4 | P19C071 | 6379 | TW 508Gr.3 | A8620 | 2 | 3095 | 1 | TW-V25 | 4본립 | 4 | 22100 | 88.4 | 88.4 | [21 empty] | 2019-12-11 03:00 | 12/11 20:30 |  | 열괴이송 |  | 태웅 단조 |  | LOINTEK (TUBE SHEET)
[9 empty] | 221C | [30 empty] | (191028-19041-2,4)
| 야 5 | P19C072 | 6380 | TW 350LF2 | C1022 | 1 | 3096 | 1 | TW-V40 | 2본립 | 2 | 38600 | 77.2 | 113.4 | [21 empty] | 2019-12-11 04:20 | 12/12 04:50 |  | 386C 2EA 181C 1EA 열괴이송 181C 1EA 냉괴이송 |  | 태상 미음 |  | 해덕파워웨이 (RUDDER STOCK)
[9 empty] | 386C | [30 empty] | (191125-70021-1)
[9 empty] | TW-V20 | 2본립 | 2 | 18100 | 36.2 | [23 empty] | 12/11 18:50 |  |  |  | 태웅 단조
[9 empty] | 181C | [30 empty] | (191017-12005-28, 191118-17035-2)
| 야 6 | P19C073 | 6381 | WTG-113 | A8640 | 1 | 3097 | 1 | TW-V15 | 6본립 | 6 | 11100 | 66.6 | 88.8 | [21 empty] | 2019-12-11 07:00 | 12/11 19:30 |  | 열괴이송 |  | 태웅 단조 |  | G.E (1.5 NEW M/W M/SHAFT) | 송전시간 준수
111I
[9 empty] | TW-V15 | 2본립 | 2 | 11100 | 22.2 | [23 empty] | 12/11 19:30
111I
2019-12-11 | 야 1 | P19C074 | 6382 | TW S45SU | C1045 | 1 | 3098 | 1 | TW-V20 | 4본립 | 3 | 15850 | 47.55 | 80.75 | [21 empty] | 2019-12-11 23:00 | 12/12 12:30 |  | 열괴이송 |  | 태상 미음 |  | -
[9 empty] | 158C | [30 empty] | (191122-74114-1 외 다수)
[9 empty] | TW-V20 | 2본립 | 2 | 16600 | 33.2 | [23 empty] | 12/12 13:30
166C
| 야 2 | P19C075 | 6383 | TW 42CrMo4M | A4140 | 2 | 3099 | 1 | TW-V20 | 4본립 | 4 | 19600 | 78.4 | 98 | [21 empty] | 2019-12-12 00:20 | 12/12 14:50 |  | 열괴이송 |  | 태웅 단조 |  | MITSUI (RING)
[9 empty] | 196H | [30 empty] | (191003-19217)
[9 empty] | TW-V20 | 2본립 | 1 | 19600 | 19.6 | [23 empty] | 12/12 14:50
196H
| 야 3 | P19C076 | 6384 | TW P1 | TP1 | 1 | 3100 | 1 | TW-V30 | 2본립 | 2 | 29350 | 58.7 | 114.4 | [21 empty] | 2019-12-12 01:40 | 12/12 22:10 |  | 열괴이송 |  | 태상 미음 |  | 한립금형강 (금형강)
[9 empty] | 293C | [30 empty] | (191113-01258-17,18)
[9 empty] | TW-V30 | 2본립 | 2 | 27850 | 55.7 | [23 empty] | 12/12 22:10
[9 empty] | 278C | [30 empty] | (190626-14730-42,45)
3736.829