## 생산계획
|  |  | 변경 내역 |  |  |  | 주간 제강 생산계획 (7월 2주차)
초안(REV.0)
|  |  | 문서번호: |  | CS-SPP-1907-002 | [5 empty] | 개정번호: |  |  | 0
|  |  | 기 간 : |  | 2019.07.07 |  | ~ | 2019.07.11 |  |  | 작성일자: |  |  | 2019.07.03
일 자 | 주야 | Order No. | Heat No. | 수요가 강종 | 사내 강종 | 제강 지시번호 | Cast No. | Cast 순위 | Mould Type 재료코드 | 하부 | Ingot | Ingot 중량 |  | 주입중량 | 외경 | 길이 | CUT 수 | 중량 | Strand 2 외경 | Strand 2 길이 | CUT 수 | 중량 | Strand 3 외경 | Strand 3 길이 | CUT 수 | 중량 | R. B/L 합계 중량 | 제품 개수 Total | 연주 작업 규격 |  |  |  |  | R.B Total 중량 (ton) | R.B 제품 수량 Total (ea) | 제강 Plan |  | 래들 번호 | Hot Transfer 여부 | 생산의뢰번호 (수주번호) | 행선 | 납기 | End User (품목) | 비고
[10 empty] | 정반 | 수량 | 소계 (kg) | 합계 (ton) | (ton) | (Φ) | (mm) | (회) | (ton) | (Φ) | (mm) | (회) | (ton) | (Φ) | (mm) | (회) | (ton) | (ton) | (ea) | Strand 1 (지름 x 길이) |  |  | Strand 2 (지름 x 길이) | Strand 3 (지름 x 길이) |  |  | EAF 송전 | 형발
2019-07-07 | 주 1 |  |  | TW F91 | SF91 | 1 |  | 1 | [5 empty] | 93.22048 | 600 | 6000 | 7 | 93.22048 | [8 empty] | 93.22048 | 7 | 600 | 6000 | 7 |  |  | 93.22048 | 7 | 2019-07-07 08:00 |  |  | - |  | 태상 |  | -
| 주 2 |  |  | TW F91 | SF91 | 1 |  | 2 | [5 empty] | 93.22048 | 600 | 6000 | 7 | 93.22048 | [8 empty] | 93.22048 | 7 | 600 | 6000 | 7 |  |  | 93.22048 | 7 | 2019-07-07 10:00 |  |  | - |  | 태상 |  | -
| 주 3 |  |  | TW F91 | SF91 | 1 |  | 3 | [5 empty] | 93.22048 | 600 | 6000 | 7 | 93.22048 | [8 empty] | 93.22048 | 7 | 600 | 6000 | 7 |  |  | 93.22048 | 7 | 2019-07-07 12:10 |  |  | - |  | 태상 |  | -
| 주 4 |  |  | TW F316L | S316L | 1 |  | 1 | TW-F90 | VSD | 1 | 86615 | 86.615 | 86.615 | [21 empty] | 2019-07-07 14:30 | 07/08 22:30 |  | 열괴이송 |  | 태웅 단조
[9 empty] | 866F | [30 empty] | (190624-15226-1)
| 주 5 |  |  | TW F304H | S304H | 1 |  | 1 | [5 empty] | 93.22048 | 600 | 6000 | 7 | 93.22048 | [8 empty] | 93.22048 | 7 | 600 | 6000 | 7 |  |  | 93.22048 | 7 | 2019-07-07 16:50 |  |  | - |  | 태상 |  | -
| 주 6 |  |  | TW F304H | S304H | 1 |  | 2 | [5 empty] | 93.22048 | 600 | 6000 | 7 | 93.22048 | [8 empty] | 93.22048 | 7 | 600 | 6000 | 7 |  |  | 93.22048 | 7 | 2019-07-07 19:00 |  |  | - |  | 태상 |  | -
| 야 1 |  |  | TW F304H | S304H | 1 |  | 3 | [5 empty] | 93.22048 | 600 | 6000 | 7 | 93.22048 | [8 empty] | 93.22048 | 7 | 600 | 6000 | 7 |  |  | 93.22048 | 7 | 2019-07-07 21:20 |  |  | - |  | 태상 |  | -
| 야 2 |  |  | WTG-113 | A8640 | 1 |  | 1 | TW-V20 | 4본립 | 4 | 16100 | 64.4 | 96.6 | [21 empty] | 2019-07-07 23:50 | 07/08 13:20 |  | 14:30 |  | 태웅 단조 |  | G.E (2.3 NEW M/W M/SHAFT) | 7/11 04:00 까지
161I
[9 empty] | TW-V20 | 2본립 | 2 | 16100 | 32.2 | [23 empty] | 07/08 13:20
161I
| 야 3 |  |  | TW 4140 M1 | A4140M | 4 |  | 1 | TW-V60 | 1본립 | 1 | 54600 | 54.6 | 109.2 | [21 empty] | 2019-07-08 01:10 | 07/09 02:40 |  | 열괴이송 |  | 태웅 단조
[9 empty] | 546J | [30 empty] | (190513-15135-2)
[9 empty] | TW-V60 | 1본립 | 1 | 54600 | 54.6 | [23 empty] | 07/09 02:40
546J
| 야 4 |  |  | TW P4 | TP4 | 1 |  | 1 | TW-V25 | 2본립 | 2 | 22600 | 45.2 | 87.9 | [21 empty] | 2019-07-08 02:30 | 07/08 20:00 |  | 열괴이송 |  | 태상 미음 |  | 케이아이스틸 (SQUARE)
[9 empty] | 226C | [30 empty] | (190213-14730-26,68)
[9 empty] | TW-V25 | 2본립 | 2 | 21350 | 42.7 | [23 empty] | 07/08 20:00
[9 empty] | 213C | [30 empty] | (190213-14730-24,66)
| 야 5 |  |  | TW 42CrMo4M | A4140 | 2 |  | 1 | TW-V20 | 4본립 | 4 | 19850 | 79.4 | 96.5 | [21 empty] | 2019-07-08 03:50 | 07/08 18:20 |  | 18:30 |  | 태웅 단조 |  |  | 7/11 04:00 까지
[9 empty] | 198H | [30 empty] | (190607-19227)
[9 empty] | TW-V20 | 2본립 | 1 | 17100 | 17.1 | [23 empty] | 07/08 17:20 |  |  |  | 태상 미음
[9 empty] | 171C | [30 empty] | (190613-19154-1 외)
| 야 6 |  |  | TW SCM430 | A4130 | 1 |  | 1 | TW-V30 | 2본립 | 2 | 28850 | 57.7 | 111.4 | [21 empty] | 2019-07-08 05:10 | 07/09 01:40 |  | 열괴이송 |  | 태상 미음 |  |  | 7/11 18:00 까지
[9 empty] | 288C | [30 empty] | (190615-KO483)
[9 empty] | TW-V30 | 2본립 | 2 | 26850 | 53.7 | [23 empty] | 07/09 00:40 |  |  |  | 태웅 단조
[9 empty] | 268J | [30 empty] | (190614-12321-1)
2019-07-08 | 주 1 |  |  | TW 42CrMo4 | A4140 | 6 |  | 1 | [5 empty] | 92.11071 | 600 | 8300 | 5 | 92.11071 | [8 empty] | 92.11071 | 5 | 600 | 8300 | 5 |  |  | 92.11071 | 5 | 2019-07-08 19:00 |  |  | - |  | 태웅 단조 |  | - | MSR 미적용
| 야 1 |  |  | TW 42CrMo4 | A4140 | 6 |  | 2 | [5 empty] | 92.11071 | 600 | 8300 | 5 | 92.11071 | [8 empty] | 92.11071 | 5 | 600 | 8300 | 5 |  |  | 92.11071 | 5 | 2019-07-08 20:20 |  |  | - |  | 태웅 단조 |  | - | MSR 미적용
| 야 2 |  |  | TW 42CrMo4 | A4140 | 6 |  | 3 | [5 empty] | 92.11071 | 600 | 8300 | 5 | 92.11071 | [8 empty] | 92.11071 | 5 | 600 | 8300 | 5 |  |  | 92.11071 | 5 | 2019-07-08 21:40 |  |  | - |  | 태웅 단조 |  | - | MSR 미적용
| 야 3 |  |  | TW 42CrMo4 | A4140 | 6 |  | 4 | [5 empty] | 92.11071 | 600 | 8300 | 5 | 92.11071 | [8 empty] | 92.11071 | 5 | 600 | 8300 | 5 |  |  | 92.11071 | 5 | 2019-07-08 23:00 |  |  | - |  | 태웅 단조 |  | - | MSR 미적용
| 야 4 |  |  | TW 42CrMo4 | A4140 | 6 |  | 5 | [5 empty] | 92.11071 | 600 | 8300 | 5 | 92.11071 | [8 empty] | 92.11071 | 5 | 600 | 8300 | 5 |  |  | 92.11071 | 5 | 2019-07-09 00:20 |  |  | - |  | 태웅 단조 |  | - | MSR 미적용
| 야 5 |  |  | WTG-113 | A8640 | 1 |  | 1 | TW-V15 | 6본립 | 6 | 11100 | 66.6 | 88.8 | [21 empty] | 2019-07-09 01:40 | 07/09 14:10 |  | 열괴이송 |  | 태상 미음 |  | G.E (1.5 NEW M/W M/SHAFT) | 7/11 04:00 까지
111I
[9 empty] | TW-V15 | 2본립 | 2 | 11100 | 22.2 | [23 empty] | 07/09 14:10
111I
| 야 6 |  |  | TW SF590 | C1040 | 1 |  | 1 | TW-F150 | VSD | 1 | 120440 | 120.44 | 120.44 | [21 empty] | 2019-07-09 03:00 | 07/10 22:30 |  | 열괴이송 |  | 태웅 단조
[9 empty] | 120F | [30 empty] | (181001-14017-12)
| 야 7 |  |  | TW SF490V | C1022 | 2 |  | 1 | TW-V70 | 1본립 | 1 | 71000 | 71 | 111.1 | [21 empty] | 2019-07-09 04:20 | 07/10 07:50 |  | 열괴이송 |  | 태웅 단조 |  |  | 7/10 새벽 입고
[9 empty] | 710J | [30 empty] | (190226-15088-2)
[9 empty] | TW-V40 | 2본립 | 1 | 40100 | 40.1 | [23 empty] | 07/10 04:50
[9 empty] | 401I | [30 empty] | (180530-12005-25)
| 야 8 |  |  | TW S45SU | C1045 | 1 |  | 1 | TW-V70 | 1본립 | 1 | 62600 | 62.6 | 101.2 | [21 empty] | 2019-07-09 05:40 | 07/10 08:10 |  | 열괴이송 |  | 태웅 단조 |  |  | 7/10 새벽 입고
[9 empty] | 626C | [30 empty] | (190305-15111-1)
[9 empty] | TW-V40 | 2본립 | 1 | 38600 | 38.6 | [23 empty] | 07/10 06:10
[9 empty] | 386C | [30 empty] | (190305-15111-3)
| 야 9 |  |  | TW S45SU | C1045 | 1 |  | 1 | TW-V70 | 1본립 | 1 | 62600 | 62.6 | 101.2 | [21 empty] | 2019-07-09 07:00 | 07/10 09:30 |  | 열괴이송 |  | 태웅 단조 |  |  | 7/10 새벽 입고
[9 empty] | 626C | [30 empty] | (190305-15111-1)
[9 empty] | TW-V40 | 2본립 | 1 | 38600 | 38.6 | [23 empty] | 07/10 07:30
[9 empty] | 386C | [30 empty] | (190305-15111-3)
2019-07-09 | 주 1 |  |  | TS 350LF2 | C1018 | 6 |  | 1 | [5 empty] | 106.5377 | 600 | 6000 | 8 | 106.5377 | [8 empty] | 106.5377 | 8 | 600 | 6000 | 8 |  |  | 106.5377 | 8 | 2019-07-09 17:00 |  |  | - |  | 태상 |  | -
| 주 2 |  |  | TS 350LF2 | C1018 | 6 |  | 2 | [5 empty] | 106.5377 | 600 | 6000 | 8 | 106.5377 | [8 empty] | 106.5377 | 8 | 600 | 6000 | 8 |  |  | 106.5377 | 8 | 2019-07-09 18:20 |  |  | - |  | 태상 |  | -
| 야 1 |  |  | TS 350LF2 | C1018 | 6 |  | 3 | [5 empty] | 106.5377 | 600 | 6000 | 8 | 106.5377 | [8 empty] | 106.5377 | 8 | 600 | 6000 | 8 |  |  | 106.5377 | 8 | 2019-07-09 19:40 |  |  | - |  | 태상 |  | -
| 야 2 |  |  | TS 350LF2 | C1018 | 6 |  | 4 | [5 empty] | 106.5377 | 600 | 6000 | 8 | 106.5377 | [8 empty] | 106.5377 | 8 | 600 | 6000 | 8 |  |  | 106.5377 | 8 | 2019-07-09 21:00 |  |  | - |  | 태상 |  | -
| 야 3 |  |  | TS 350LF2 | C1018 | 6 |  | 5 | [5 empty] | 106.5377 | 600 | 6000 | 8 | 106.5377 | [8 empty] | 106.5377 | 8 | 600 | 6000 | 8 |  |  | 106.5377 | 8 | 2019-07-09 22:20 |  |  | - |  | 태상 |  | -
| 야 4 |  |  | WTG-113 | A8640 | 1 |  | 1 | TW-V20 | 4본립 | 4 | 16100 | 64.4 | 96.6 | [21 empty] | 2019-07-09 23:40 | 07/10 13:10 |  | 14:30 |  | 태웅 단조 |  | G.E (2.3 NEW M/W M/SHAFT) | 7/11 04:00 까지
161I
[9 empty] | TW-V20 | 2본립 | 2 | 16100 | 32.2 | [23 empty] | 07/10 13:10
161I
| 야 5 |  |  | TW 350LF3 | A2307 | 1 |  | 1 | TW-V40 | 2본립 | 1 | 39600 | 39.6 | 112.9 | [21 empty] | 2019-07-10 01:00 | 07/11 01:30 |  | 14:30 |  | 태웅 단조 |  | 케이아이스틸 (SQUARE) | 7/11 06시 까지
[9 empty] | 396J | [30 empty] | (190604-15133-1)
[9 empty] | TW-V20 | 2본립 | 2 | 18350 | 36.7 | [23 empty] | 07/10 15:30 |  |  |  | 태웅 단조 1EA
[9 empty] | 183C | [30 empty] | (190523-19004-1,3, 190627-15008) | 태상 미음 1EA
[9 empty] | TW-V40 | 2본립 | 1 | 36600 | 36.6 | [23 empty] | 07/11 01:30 |  |  |  | 태웅 단조
[9 empty] | 366J | [30 empty] | (190523-19004-2,4)
| 야 6 |  |  | 20RC |  |  |  | 1 | TW-V25 | 4본립 | 3 | 25100 | 75.3 | 97.4 | [21 empty] | 2019-07-10 02:20 | 07/10 20:50 |  | 열괴이송 |  | 태웅 단조 |  |  | 7/11 06:00 까지
[9 empty] | 251C | [30 empty] | (190520-19668-2,3)
[9 empty] | TW-V25 | 2본립 | 1 | 22100 | 22.1 | [23 empty] | 07/10 19:50
[9 empty] | 221C | [30 empty] | (190520-19668-1)
| 야 7 |  |  | 20RC |  |  |  | 1 | TW-V25 | 2본립 | 2 | 25100 | 50.2 | 99.9 | [21 empty] | 2019-07-10 03:40 | 07/10 22:10 |  | 251C 2EA 열괴이송 248C 2EA 냉괴이송 |  | 태웅 단조 |  |  | 7/11 06:00 까지
[9 empty] | 251C | [30 empty] | (190520-19668-2,3)
[9 empty] | TW-V25 | 2본립 | 2 | 24850 | 49.7 | [23 empty] | 07/10 22:10
[9 empty] | 248C | [30 empty] | STOCK
| 야 8 |  |  | TW SF590 | C1040 | 1 |  | 1 | TW-F200 | VSD | 1 | 192972 | 192.972 | 192.972 | [21 empty] | 2019-07-10 05:00 | 07/12 10:50 |  | 열괴이송 |  | 태웅 단조 |  |  | 7/12 14:00 입고
[9 empty] | 192F | [30 empty] | (181001-14017-13)
| 야 9 |  |  | TW SF590 | C1040 | 1 |  | 2 | [27 empty] | 2019-07-10 06:20
2019-07-10 | 주 1 |  |  | TW 266M Gr.2 BLOCK | C1023 | 3 |  | 1 | TW-V30 | 2본립 | 2 | 26850 | 53.7 | 101.25 | [21 empty] | 2019-07-10 17:00 | 07/11 12:30 |  | 열괴이송 |  | 태웅 단조 |  |  | 7/11 18:00 까지
[9 empty] | 268E | [30 empty] | (190625-15226-5)
[9 empty] | TW-V20 | 4본립 | 3 | 15850 | 47.55 | [23 empty] | 07/11 06:30 |  |  |  | 태상 미음
[9 empty] | 158C | [30 empty] | (TEST BLOCK)
| 주 2 |  |  | TW 266M Gr.2 | C1020 | 1 |  | 1 | TW-V20 | 4본립 | 4 | 19850 | 79.4 | 79.4 | [21 empty] | 2019-07-10 18:20 | 07/11 08:50 |  | 냉괴이송 |  | 태웅 단조
[9 empty] | 198J | [30 empty] | (190531-19157-62,63,67,68)
| 야 1 |  |  | EN100205-3 S355NL | C1016 | 3 |  | 1 | [5 empty] | 92.11071 | 600 | 8300 | 5 | 92.11071 | [8 empty] | 92.11071 | 5 | 600 | 8300 | 5 |  |  | 92.11071 | 5 | 2019-07-10 19:40 |  |  | - |  | 태웅 단조 |  | - | MSR 미적용
| 야 2 |  |  | EN100205-3 S355NL | C1016 | 3 |  | 2 | [5 empty] | 92.11071 | 600 | 8300 | 5 | 92.11071 | [8 empty] | 92.11071 | 5 | 600 | 8300 | 5 |  |  | 92.11071 | 5 | 2019-07-10 21:00 |  |  | - |  | 태웅 단조 |  | - | MSR 미적용
| 야 3 |  |  | EN100205-3 S355NL | C1016 | 3 |  | 3 | [5 empty] | 92.11071 | 600 | 8300 | 5 | 92.11071 | [8 empty] | 92.11071 | 5 | 600 | 8300 | 5 |  |  | 92.11071 | 5 | 2019-07-10 22:20 |  |  | - |  | 태웅 단조 |  | - | MSR 미적용
| 야 4 |  |  | EN100205-3 S355NL | C1016 | 3 |  | 4 | [5 empty] | 92.11071 | 600 | 8300 | 5 | 92.11071 | [8 empty] | 92.11071 | 5 | 600 | 8300 | 5 |  |  | 92.11071 | 5 | 2019-07-10 23:40 |  |  | - |  | 태웅 단조 |  | - | MSR 미적용
| 야 5 |  |  | EN100205-3 S355NL | C1016 | 3 |  | 5 | [5 empty] | 92.11071 | 600 | 8300 | 5 | 92.11071 | [8 empty] | 92.11071 | 5 | 600 | 8300 | 5 |  |  | 92.11071 | 5 | 2019-07-11 01:00 |  |  | - |  | 태웅 단조 |  | - | MSR 미적용
| 야 6 |  |  | EN100205-3 S355NL | C1016 | 3 |  | 6 | [5 empty] | 92.11071 | 600 | 8300 | 5 | 92.11071 | [8 empty] | 92.11071 | 5 | 600 | 8300 | 5 |  |  | 92.11071 | 5 | 2019-07-11 02:20 |  |  | - |  | 태웅 단조 |  | - | MSR 미적용
| 야 7 |  |  | EN100205-3 S355NL | C1016 | 3 |  | 7 | [5 empty] | 92.11071 | 600 | 8300 | 5 | 92.11071 | [8 empty] | 92.11071 | 5 | 600 | 8300 | 5 |  |  | 92.11071 | 5 | 2019-07-11 03:40 |  |  | - |  | 태웅 단조 |  | - | MSR 미적용
| 야 8 |  |  | EN100205-3 S355NL | C1016 | 3 |  | 8 | [5 empty] | 92.11071 | 600 | 8300 | 5 | 92.11071 | [8 empty] | 92.11071 | 5 | 600 | 8300 | 5 |  |  | 92.11071 | 5 | 2019-07-11 05:00 |  |  | - |  | 태웅 단조 |  | - | MSR 미적용
| 야 9 |  |  | EN100205-3 S355NL | C1016 | 3 |  | 9 | [5 empty] | 92.11071 | 600 | 8300 | 5 | 92.11071 | [8 empty] | 92.11071 | 5 | 600 | 8300 | 5 |  |  | 92.11071 | 5 | 2019-07-11 06:20 |  |  | - |  | 태웅 단조 |  | - | MSR 미적용
2019-07-11 | 주 1 |  |  | EN100205-3 S355NL | C1016 | 3 |  | 10 | [5 empty] | 92.11071 | 600 | 8300 | 5 | 92.11071 | [8 empty] | 92.11071 | 5 | 600 | 8300 | 5 |  |  | 92.11071 | 5 | 2019-07-11 07:40 |  |  | - |  | 태웅 단조 |  | - | MSR 미적용
4365.049