## 생산계획
|  |  | 변경 내역 |  |  |  | 주간 제강 생산계획 (7월 3주차)
1. 7/15 (월) 주2 WTG-113 I.C 1Ch ==> 7/5 (월) 야4 작업일정 변경 2. 7/16 (화) 주4 WTG-113 I.C 1Ch ==> 7/16 (화) 야6 작업일정 변경 3. 7/16 (화) 야간 S355NL 10연연주 ==> 5연연주 변경
|  |  | 문서번호: |  | CS-SPP-1907-003 | [5 empty] | 개정번호: |  |  | 1
|  |  | 기 간 : |  | 2019.07.14 |  | ~ | 2019.07.18 |  |  | 작성일자: |  |  | 2019.07.15
일 자 | 주야 | Order No. | Heat No. | 수요가 강종 | 사내 강종 | 제강 지시번호 | Cast No. | Cast 순위 | Mould Type 재료코드 | 하부 | Ingot | Ingot 중량 |  | 주입중량 | 외경 | 길이 | CUT 수 | 중량 | Strand 2 외경 | Strand 2 길이 | CUT 수 | 중량 | Strand 3 외경 | Strand 3 길이 | CUT 수 | 중량 | R. B/L 합계 중량 | 제품 개수 Total | 연주 작업 규격 |  |  |  |  | R.B Total 중량 (ton) | R.B 제품 수량 Total (ea) | 제강 Plan |  | 래들 번호 | Hot Transfer 여부 | 생산의뢰번호 (수주번호) | 행선 | 납기 | End User (품목) | 비고
[10 empty] | 정반 | 수량 | 소계 (kg) | 합계 (ton) | (ton) | (Φ) | (mm) | (회) | (ton) | (Φ) | (mm) | (회) | (ton) | (Φ) | (mm) | (회) | (ton) | (ton) | (ea) | Strand 1 (지름 x 길이) |  |  | Strand 2 (지름 x 길이) | Strand 3 (지름 x 길이) |  |  | EAF 송전 | 형발
2019-07-14 | 주 1 | P197060 | 5464 | TW SF490V M3 | C1025 | 2 | 2616 | 1 | TW-V70 | 1본립 | 1 | 70100 | 70.1 | 102.7 | [21 empty] | 2019-07-14 08:00 | 07/15 11:30 |  | 열괴이송 | PO1907110002 | 태웅 단조 |  | 비알케이 (RUDDER STOCK)
[9 empty] | 701C | [30 empty] | (190514-12100-4)
[9 empty] | TW-V35 | 2본립 | 1 | 32600 | 32.6 | [23 empty] | 07/15 06:30 |  |  | PO1907110002 | 태상 미음
[9 empty] | 326C | [30 empty] | (190507-19581-2)
| 주 2 | P197061 | 5465 | TW X11 CrMo12-1 | S410M1 | 1 | 2617 | 1 | [5 empty] | 93.22048 | 600 | 6000 | 7 | 93.22048 | [8 empty] | 93.22048 | 7 | 600 | 6000 | 7 |  |  | 93.22048 | 7 | 2019-07-14 09:20 |  |  | - | PO1907110001 | 태상 |  | -
| 주 3 | P197062 | 5466 | TW X11 CrMo12-1 | S410M1 | 1 | 2617 | 2 | [5 empty] | 93.22048 | 600 | 6000 | 7 | 93.22048 | [8 empty] | 93.22048 | 7 | 600 | 6000 | 7 |  |  | 93.22048 | 7 | 2019-07-14 11:20 |  |  | - | PO1907110001 | 태상 |  | -
| 주 4 | P197063 | 5467 | TW X11 CrMo12-1 | S410M1 | 1 | 2617 | 3 | [5 empty] | 93.22048 | 600 | 6000 | 7 | 93.22048 | [8 empty] | 93.22048 | 7 | 600 | 6000 | 7 |  |  | 93.22048 | 7 | 2019-07-14 13:30 |  |  | - | PO1907110001 | 태상 |  | -
| 주 5 | P197064 | 5468 | TW F316L | S316L | 1 | 2618 | 1 | TW-F90 | VSD | 1 | 86615 | 86.615 | 86.615 | [21 empty] | 2019-07-14 15:50 | 07/15 23:50 |  | 열괴이송 | PO1907110002 | 태웅 단조 |  | 한텍 (DISC)
[9 empty] | 866F | [30 empty] | (190624-15226-2)
| 주 6 | P197065 | 5469 | TW F316L | S316L | 1 | 2619 | 1 | TW-V25 | 4본립 | 4 | 25100 | 100.4 | 100.4 | [21 empty] | 2019-07-14 17:50 | 07/15 13:50 |  | 251C 1EA 태상 미음 251C 1EA 태웅 단조 열괴이송 251C 2EA 냉괴이송 | PO1907110002 | 태웅 단조 3EA
[9 empty] | 251C | [30 empty] | STOCK | 태상 미음 1EA
| 야 1 | P197066 | 5470 | TW F321H | S321H | 1 | 2620 | 1 | [5 empty] | 93.22048 | 600 | 6000 | 7 | 93.22048 | [8 empty] | 93.22048 | 7 | 600 | 6000 | 7 |  |  | 93.22048 | 7 | 2019-07-14 19:50 |  |  | - | PO1907110001 | 태상 |  | -
| 야 2 | P197067 | 5471 | TW F321H | S321H | 1 | 2620 | 2 | [5 empty] | 93.22048 | 600 | 6000 | 7 | 93.22048 | [8 empty] | 93.22048 | 7 | 600 | 6000 | 7 |  |  | 93.22048 | 7 | 2019-07-14 21:50 |  |  | - | PO1907110001 | 태상 |  | -
| 야 3 | P197068 | 5472 | TW F321H | S321H | 1 | 2620 | 3 | [5 empty] | 93.22048 | 600 | 6000 | 7 | 93.22048 | [8 empty] | 93.22048 | 7 | 600 | 6000 | 7 |  |  | 93.22048 | 7 | 2019-07-15 |  |  | - | PO1907110001 | 태상 |  | -
2019-07-15 | 주 1 | P197069 | 5473 | TW F304L | S304L | 1 | 2621 | 1 | TW-V25 | 4본립 | 4 | 22100 | 88.4 | 103.5 | [21 empty] | 2019-07-15 09:00 | 07/16 04:00 |  | 221C 2EA 151C 1EA 태상 미음 221C 1EA 태웅단조 열괴이송 221C 1EA 냉괴이송 | PO1907120001 | 태웅 단조 2EA
[9 empty] | 221C | [30 empty] | (190626-15226 2EA, STOCK) | 태상 미음 2EA
[9 empty] | TW-V15 | 2본립 | 1 | 15100 | 15.1 | [23 empty] | 07/16 00:00 |  |  | PO1907120001 | 태상 미음
[9 empty] | 151C | [30 empty] | (190720-17720-6)
| 주 2 | P197070 | 5474 | WTG-113 | A8640 | 1 | 2622 | 1 | TW-V20 | 4본립 | 4 | 16100 | 64.4 | 96.6 | [21 empty] | 2019-07-15 12:00 | 07/16 01:30 |  | 열괴이송 | PO1907110003 | 태웅 단조 |  | G.E (2.3 NEW M/W M/SHAFT)
161I
[9 empty] | TW-V20 | 2본립 | 2 | 16100 | 32.2 | [23 empty] | 07/16 01:30
161I
| 주 3 | P197071 | 5475 | WTG-113 | A8640 | 1 | 2623 | 1 | TW-V15 | 6본립 | 6 | 11100 | 66.6 | 88.8 | [21 empty] | 2019-07-15 13:20 | 07/16 01:50 |  | 열괴이송 | PO1907110002 | 태상 미음 |  | G.E (1.5 NEW M/W M/SHAFT)
111I
[9 empty] | TW-V15 | 2본립 | 2 | 11100 | 22.2 | [23 empty] | 07/16 01:50
111I
| 주 4 | P197072 | 5476 | TW 4140 M1 | A4140M | 4 | 2624 | 1 | TW-V60 | 1본립 | 1 | 59100 | 59.1 | 116.2 | [21 empty] | 2019-07-15 14:40 | 07/16 17:10 |  | 열괴이송 | PO1907110003 | 태웅 단조 |  | 서진메카닉스 (RING)
[9 empty] | 591J | [30 empty] | (190604-15135-1)
[9 empty] | TW-V60 | 1본립 | 1 | 57100 | 57.1 | [23 empty] | 07/16 17:10 |  |  | PO1907110003
[9 empty] | 571J | [30 empty] | (190604-15135-2)
| 주 5 | P197073 | 5477 | TW 42CrMo4 | A4140 | 6 | 2625 | 1 | [5 empty] | 92.11071 | 600 | 8300 | 5 | 92.11071 | [8 empty] | 92.11071 | 5 | 600 | 8300 | 5 |  |  | 92.11071 | 5 | 2019-07-15 16:00 |  |  | - | PO1907110001 | 태웅 단조 |  | - | MSR 미적용
| 주 6 | P197074 | 5478 | TW 42CrMo4 | A4140 | 6 | 2625 | 2 | [5 empty] | 92.11071 | 600 | 8300 | 5 | 92.11071 | [8 empty] | 92.11071 | 5 | 600 | 8300 | 5 |  |  | 92.11071 | 5 | 2019-07-15 17:20 |  |  | - | PO1907110001 | 태웅 단조 |  | - | MSR 미적용
| 주 7 | P197075 | 5479 | TW 42CrMo4 | A4140 | 6 | 2625 | 3 | [5 empty] | 92.11071 | 600 | 8300 | 5 | 92.11071 | [8 empty] | 92.11071 | 5 | 600 | 8300 | 5 |  |  | 92.11071 | 5 | 2019-07-15 18:40 |  |  | - | PO1907110001 | 태웅 단조 |  | - | MSR 미적용
| 야 1 | P197076 | 5480 | TW 42CrMo4 | A4140 | 6 | 2625 | 4 | [5 empty] | 92.11071 | 600 | 8300 | 5 | 92.11071 | [8 empty] | 92.11071 | 5 | 600 | 8300 | 5 |  |  | 92.11071 | 5 | 2019-07-15 20:00 |  |  | - | PO1907110001 | 태웅 단조 |  | - | MSR 미적용
| 야 2 | P197077 | 5481 | TW 42CrMo4 | A4140 | 6 | 2625 | 5 | [5 empty] | 92.11071 | 600 | 8300 | 5 | 92.11071 | [8 empty] | 92.11071 | 5 | 600 | 8300 | 5 |  |  | 92.11071 | 5 | 2019-07-15 21:20 |  |  | - | PO1907110001 | 태웅 단조 |  | - | MSR 미적용
| 야 3 | P197078 | 5482 | TW SNCM439 | A8640 | 3 | 2626 | 1 | TW-V15 | 4본립 | 4 | 13350 | 53.4 | 86.1 | [21 empty] | 2019-07-15 22:40 | 07/16 11:10 |  | 열괴이송 | PO1907110003 | 태웅 단조 |  | M.E.S (ROLLER)
[9 empty] | 133I | [30 empty] | (190529-19154-3)
[9 empty] | TW-V20 | 2본립 | 2 | 16350 | 32.7 | [23 empty] | 07/16 12:10 |  |  | PO1907110003 | 태웅 단조 1EA
[9 empty] | 163C | [30 empty] | (190529-19154-5,8,10, STOCK) | 태상 미음 1EA
| 야 4 | P197079 | 5483 | WTG-113 | A8640 | 1 | 2627 | 1 | TW-V20 | 4본립 | 4 | 16100 | 64.4 | 96.6 | [21 empty] | 2019-07-16 | 07/16 13:30 |  | 열괴이송 | PO1907110002 | 태웅 단조 |  | G.E (2.3 NEW M/W M/SHAFT)
161I
[9 empty] | TW-V20 | 4본립 | 2 | 16100 | 32.2 | [23 empty] | 07/16 13:30
161I
| 야 5 | P197080 | 5484 | TW SF590 | C1040 | 1 | 2628 | 1 | TW-F150 | VSD | 1 | 124251 | 124.251 | 124.251 | [21 empty] | 2019-07-16 01:20 | 07/17 20:50 |  | 열괴이송 |  | 태웅 단조 |  | 귀우물산 (INTER` SHAFT)
[9 empty] | 124F | [30 empty] | (181001-14017-11)
| 야 6 | P197081 | 5485 | TW SF490V | C1022 | 2 | 2629 | 1 | TW-V60 | 1본립 | 1 | 55100 | 55.1 | 110.2 | [21 empty] | 2019-07-16 02:40 | 07/17 05:10 |  | 열괴이송 | PO1907120001 | 태웅 단조 |  | 삼성중공업 (RUDDER STOCK)
[9 empty] | 551C | [30 empty] | (190330-15111-1)
[9 empty] | TW-V60 | 1본립 | 1 | 55100 | 55.1 | [23 empty] | 07/17 05:10
551C
| 야 7 | P197082 | 5486 | EN100205-3 S355NL | C1016 | 3 | 2630 | 1 | [5 empty] | 92.11071 | 600 | 8300 | 5 | 92.11071 | [8 empty] | 92.11071 | 5 | 600 | 8300 | 5 |  |  | 92.11071 | 5 | 2019-07-16 04:00 |  |  | - | PO1907110001 | 태웅 단조 |  | - | MSR 미적용
| 야 8 | P197083 | 5487 | EN100205-3 S355NL | C1016 | 3 | 2630 | 2 | [5 empty] | 92.11071 | 600 | 8300 | 5 | 92.11071 | [8 empty] | 92.11071 | 5 | 600 | 8300 | 5 |  |  | 92.11071 | 5 | 2019-07-16 05:20 |  |  | - | PO1907110001 | 태웅 단조 |  | - | MSR 미적용
| 야 9 | P197084 | 5488 | EN100205-3 S355NL | C1016 | 3 | 2630 | 3 | [5 empty] | 92.11071 | 600 | 8300 | 5 | 92.11071 | [8 empty] | 92.11071 | 5 | 600 | 8300 | 5 |  |  | 92.11071 | 5 | 2019-07-16 06:40 |  |  | - | PO1907110001 | 태웅 단조 |  | - | MSR 미적용
2019-07-16 | 주 1 | P197085 | 5489 | EN100205-3 S355NL | C1016 | 3 | 2630 | 4 | [5 empty] | 92.11071 | 600 | 8300 | 5 | 92.11071 | [8 empty] | 92.11071 | 5 | 600 | 8300 | 5 |  |  | 92.11071 | 5 | 2019-07-16 08:00 |  |  | - | PO1907110001 | 태웅 단조 |  | - | MSR 미적용
| 주 2 | P197086 | 5490 | EN100205-3 S355NL | C1016 | 3 | 2630 | 5 | [5 empty] | 92.11071 | 600 | 8300 | 5 | 92.11071 | [8 empty] | 92.11071 | 5 | 600 | 8300 | 5 |  |  | 92.11071 | 5 | 2019-07-16 09:20 |  |  | - | PO1907110001 | 태웅 단조 |  | - | MSR 미적용
| 주 3 | P197087 | 5491 | EN100205-3 S355NL | C1016 | 3 | 2630 | 6 | [5 empty] | 92.11071 | 600 | 8300 | 5 | 92.11071 | [8 empty] | 92.11071 | 5 | 600 | 8300 | 5 |  |  | 92.11071 | 5 | 2019-07-16 10:40 |  |  | - | PO1907110001 | 태웅 단조 |  | - | MSR 미적용
| 주 4 | P197088 | 5492 | EN100205-3 S355NL | C1016 | 3 | 2630 | 7 | [5 empty] | 92.11071 | 600 | 8300 | 5 | 92.11071 | [8 empty] | 92.11071 | 5 | 600 | 8300 | 5 |  |  | 92.11071 | 5 | 2019-07-16 12:00 |  |  | - | PO1907110001 | 태웅 단조 |  | - | MSR 미적용
| 주 5 | P197089 | 5493 | EN100205-3 S355NL | C1016 | 3 | 2630 | 8 | [5 empty] | 92.11071 | 600 | 8300 | 5 | 92.11071 | [8 empty] | 92.11071 | 5 | 600 | 8300 | 5 |  |  | 92.11071 | 5 | 2019-07-16 13:20 |  |  | - | PO1907110001 | 태웅 단조 |  | - | MSR 미적용
| 주 6 | P197090 | 5494 | EN100205-3 S355NL | C1016 | 3 | 2630 | 9 | [5 empty] | 92.11071 | 600 | 8300 | 5 | 92.11071 | [8 empty] | 92.11071 | 5 | 600 | 8300 | 5 |  |  | 92.11071 | 5 | 2019-07-16 14:40 |  |  | - | PO1907110001 | 태웅 단조 |  | - | MSR 미적용
| 주 7 | P197091 | 5495 | EN100205-3 S355NL | C1016 | 3 | 2630 | 10 | [5 empty] | 92.11071 | 600 | 8300 | 5 | 92.11071 | [8 empty] | 92.11071 | 5 | 600 | 8300 | 5 |  |  | 92.11071 | 5 | 2019-07-16 16:00 |  |  | - | PO1907110001 | 태웅 단조 |  | - | MSR 미적용
| 주 8 | P197092 | 5496 | TW SF490V | C1022 | 2 | 2631 | 1 | TW-V70 | 1본립 | 1 | 71000 | 71 | 95.2 | [21 empty] | 2019-07-16 17:20 | 07/17 20:50 |  | 열괴이송 | PO1907120001 | 태웅 단조 |  | 대우조선해양 (RUDDER HUB)
[9 empty] | 710J | [30 empty] | (190226-15088-3)
[9 empty] | TW-V15 | 2본립 | 2 | 12100 | 24.2 | [23 empty] | 07/17 05:50 |  |  | PO1907120001
[9 empty] | 121J | [30 empty] | (190109-15088-2)
| 야 1 | P197093 | 5497 | TW SSW-R1 | C1063 | 1 | 2632 | 1 | [5 empty] | 79.90327 | 600 | 6000 | 6 | 79.90327 | [8 empty] | 79.90327 | 6 | 600 | 6000 | 6 |  |  | 79.90327 | 6 | 2019-07-16 20:00 |  |  | - | PO1907110001 | 태상 |  | -
| 야 2 | P197094 | 5498 | TW SSW-R1 | C1063 | 1 | 2632 | 2 | [5 empty] | 79.90327 | 600 | 6000 | 6 | 79.90327 | [8 empty] | 79.90327 | 6 | 600 | 6000 | 6 |  |  | 79.90327 | 6 | 2019-07-16 21:20 |  |  | - | PO1907110001 | 태상 |  | -
| 야 3 | P197095 | 5499 | TW SSW-R1 | C1063 | 1 | 2632 | 3 | [5 empty] | 79.90327 | 600 | 6000 | 6 | 79.90327 | [8 empty] | 79.90327 | 6 | 600 | 6000 | 6 |  |  | 79.90327 | 6 | 2019-07-16 22:40 |  |  | - | PO1907110001 | 태상 |  | -
| 야 4 | P197096 | 5500 | TW SF590 | C1040 | 1 | 2633 | 1 | TW-F200 | VSD | 1 | 163859 | 163.859 | 163.859 | [21 empty] | 2019-07-17 | 07/19 04:50 |  | 열괴이송 | PO1907120001 | 태웅 단조 |  | 삼성중공업 (PROPELLER SHAFT) | 7/19 04:30 입고
[9 empty] | 163F | [30 empty] | (190614-15111F-010)
| 야 5 | P197097 | 5501 | TW SF590 | C1040 | 1 | 2633 | 2 | [27 empty] | 2019-07-17 01:20
| 야 6 | P197098 | 5502 | WTG-113 | A8640 | 1 | 2634 | 1 | TW-V20 | 4본립 | 4 | 16100 | 64.4 | 83.75 | [21 empty] | 2019-07-17 02:40 | 07/17 16:10 |  | 열괴이송 | PO1907120001 | 태웅 단조 |  | G.E (2.3, 2.X NEW M/W M/SHAFT)
161I
[9 empty] | TW-V20 | 2본립 | 1 | 19350 | 19.35 | [23 empty] | 07/17 17:10
193I
| 야 7 | P197099 | 5503 | TW SFCM830 | A4138 | 1 | 2635 | 1 | TW-V30 | 2본립 | 2 | 27350 | 54.7 | 105.25 | [21 empty] | 2019-07-17 04:00 | 07/18 00:30 |  | 273C 1EA 151C 2EA 열괴이송 273C 1EA 203C 1EA 냉괴이송 |  | 태웅 단조 |  | 삼화교역 (INTER SHAFT)
[9 empty] | 273C | [30 empty] | (181010-12339-12,15)
[9 empty] | TW-V15 | 2본립 | 2 | 15100 | 30.2 | [23 empty] | 07/17 17:30
[9 empty] | 151C | [30 empty] | (181010-12339-8,11)
[9 empty] | TW-V25 | 2본립 | 1 | 20350 | 20.35 | [23 empty] | 07/17 21:30
[9 empty] | 203C | [30 empty] | (180903-12339-10)
| 야 8 | P197100 | 5504 | EN100205-3 S355NL | C1016 | 3 | 2636 | 1 | [5 empty] | 92.11071 | 600 | 8300 | 5 | 92.11071 | [8 empty] | 92.11071 | 5 | 600 | 8300 | 5 |  |  | 92.11071 | 5 | 2019-07-17 05:20 |  |  | - | PO1907110001 | 태웅 단조 |  | - | MSR 미적용
| 야 9 | P197101 | 5505 | EN100205-3 S355NL | C1016 | 3 | 2636 | 2 | [5 empty] | 92.11071 | 600 | 8300 | 5 | 92.11071 | [8 empty] | 92.11071 | 5 | 600 | 8300 | 5 |  |  | 92.11071 | 5 | 2019-07-17 06:40 |  |  | - | PO1907110001 | 태웅 단조 |  | - | MSR 미적용
2019-07-17 | 주 1 | P197102 | 5506 | EN100205-3 S355NL | C1016 | 3 | 2636 | 3 | [5 empty] | 92.11071 | 600 | 8300 | 5 | 92.11071 | [8 empty] | 92.11071 | 5 | 600 | 8300 | 5 |  |  | 92.11071 | 5 | 2019-07-17 08:00 |  |  | - | PO1907110001 | 태웅 단조 |  | - | MSR 미적용
| 주 2 | P197103 | 5507 | EN100205-3 S355NL | C1016 | 3 | 2636 | 4 | [5 empty] | 92.11071 | 600 | 8300 | 5 | 92.11071 | [8 empty] | 92.11071 | 5 | 600 | 8300 | 5 |  |  | 92.11071 | 5 | 2019-07-17 09:20 |  |  | - | PO1907110001 | 태웅 단조 |  | - | MSR 미적용
| 주 3 | P197104 | 5508 | EN100205-3 S355NL | C1016 | 3 | 2636 | 5 | [5 empty] | 92.11071 | 600 | 8300 | 5 | 92.11071 | [8 empty] | 92.11071 | 5 | 600 | 8300 | 5 |  |  | 92.11071 | 5 | 2019-07-17 10:40 |  |  | - | PO1907110001 | 태웅 단조 |  | - | MSR 미적용
| 주 4 | P197105 | 5509 | TWS355 | C1016 | 1 | 2637 | 1 | TW-V60 | 1본립 | 1 | 51100 | 51.1 | 90.7 | [21 empty] | 2019-07-17 12:00 | 07/18 13:30 |  | 열괴이송 |  | 태웅 단조 |  | 디에이취엠씨 (RUDDER TRUNK)
[9 empty] | 511J | [30 empty] | (190320-17035-3)
[9 empty] | TW-V40 | 2본립 | 1 | 39600 | 39.6 | [23 empty] | 07/18 12:30
[9 empty] | 396J | [30 empty] | (190531-12005-1)
| 주 5 | P197106 | 5510 | TW F22 | A4112 | 4 | 2638 | 1 | TW-V60 | 1본립 | 1 | 55600 | 55.6 | 111.2 | [21 empty] | 2019-07-17 13:20 | 07/18 15:50 |  | 열괴이송 |  | 태웅 단조 |  | VEROLME SPECIAL EQUIPMENT (FORGED RING)
[9 empty] | 556C | [30 empty] | (190624-19296-1,2)
[9 empty] | TW-V60 | 1본립 | 1 | 55600 | 55.6 | [23 empty] | 07/18 15:50
556C
| 야 1 | P197107 | 5511 | TW P1 | TP1 | 1 | 2639 | 1 | TW-V25 | 4본립 | 3 | 24350 | 73.05 | 95.15 | [21 empty] | 2019-07-17 23:00 | 07/18 17:30 |  | 열괴이송 |  | 태상 미음 |  | 케이아이스틸 (SQUARE)
[9 empty] | 243C | [30 empty] | (190626-14730-1,2,3)
[9 empty] | TW-V25 | 2본립 | 1 | 22100 | 22.1 | [23 empty] | 07/18 16:30
[9 empty] | 221C | [30 empty] | (190212-14730-49)
| 야 2 | P197108 | 5512 | TW P1 | TP1 | 1 | 2640 | 1 | TW-V25 | 4본립 | 3 | 24350 | 73.05 | 94.4 | [21 empty] | 2019-07-18 00:20 | 07/18 18:50 |  | 열괴이송 |  | 태상 미음 |  | 케이아이스틸 (SQUARE)
[9 empty] | 243C | [30 empty] | (190626-14730-4,5,6)
[9 empty] | TW-V25 | 2본립 | 1 | 21350 | 21.35 | [23 empty] | 07/18 17:50
[9 empty] | 213C | [30 empty] | (190212-14730-72)
| 야 3 | P197109 | 5513 | TW S17MoS | A4117 | 1 | 2641 | 1 | TW-V20 | 4본립 | 4 | 19100 | 76.4 | 99.75 | [21 empty] | 2019-07-18 01:40 | 07/18 16:10 |  | 열괴이송 |  | 태상 미음 |  | 세진하이테크 (PISTON HEAD)
[9 empty] | 191C | [30 empty] | (190529-94594-4, 190610-94594-1,2, 190430-94594-2, 190529-94594-5, 190529-94594-2)
[9 empty] | TW-V25 | 2본립 | 1 | 23350 | 23.35 | [23 empty] | 07/18 20:10
[9 empty] | 233C | [30 empty] | (190610-94594-3,4)
4692.472