## 생산계획
|  |  | 변경 내역 |  |  |  | 주간 제강 생산계획 (8월 5주차)
1. 8/25 (일) S355NL 8연연주 ==> 4연연주 변경
|  |  | 문서번호: |  | CS-SPP-1908-004 | [5 empty] | 개정번호: |  |  | 1
|  |  | 기 간 : |  | 2019.08.25 |  | ~ | 2019.08.29 |  |  | 작성일자: |  |  | 2019.08.25
일 자 | 주야 | Order No. | Heat No. | 수요가 강종 | 사내 강종 | 제강 지시번호 | Cast No. | Cast 순위 | Mould Type 재료코드 | 하부 | Ingot | Ingot 중량 |  | 주입중량 | 외경 | 길이 | CUT 수 | 중량 | Strand 2 외경 | Strand 2 길이 | CUT 수 | 중량 | Strand 3 외경 | Strand 3 길이 | CUT 수 | 중량 | R. B/L 합계 중량 | 제품 개수 Total | 연주 작업 규격 |  |  |  |  | R.B Total 중량 (ton) | R.B 제품 수량 Total (ea) | 제강 Plan |  | 래들 번호 | Hot Transfer 여부 | 생산의뢰번호 (수주번호) | 행선 | 납기 | End User (품목) | 비고
[10 empty] | 정반 | 수량 | 소계 (kg) | 합계 (ton) | (ton) | (Φ) | (mm) | (회) | (ton) | (Φ) | (mm) | (회) | (ton) | (Φ) | (mm) | (회) | (ton) | (ton) | (ea) | Strand 1 (지름 x 길이) |  |  | Strand 2 (지름 x 길이) | Strand 3 (지름 x 길이) |  |  | EAF 송전 | 형발
2019-08-25 | 주 1 | P198150 | 5707 | EN100205-3 S355NL | C1016 | 3 | 2744 | 1 | [5 empty] | 92.11071 | 600 | 8300 | 5 | 92.11071 | [8 empty] | 92.11071 | 5 | 600 | 8300 | 5 |  |  | 92.11071 | 5 | 2019-08-25 08:00 |  |  | - | PO1908210001 | 태웅 단조 |  | - | MSR 미적용
| 주 2 | P198151 | 5708 | EN100205-3 S355NL | C1016 | 3 | 2744 | 2 | [5 empty] | 92.11071 | 600 | 8300 | 5 | 92.11071 | [8 empty] | 92.11071 | 5 | 600 | 8300 | 5 |  |  | 92.11071 | 5 | 2019-08-25 09:20 |  |  | - | PO1908210001 | 태웅 단조 |  | - | MSR 미적용
| 주 3 | P198152 | 5709 | EN100205-3 S355NL | C1016 | 3 | 2744 | 3 | [5 empty] | 92.11071 | 600 | 8300 | 5 | 92.11071 | [8 empty] | 92.11071 | 5 | 600 | 8300 | 5 |  |  | 92.11071 | 5 | 2019-08-25 17:30 |  |  | - | PO1908210001 | 태웅 단조 |  | - | MSR 미적용
| 주 4 | P198153 | 5710 | EN100205-3 S355NL | C1016 | 3 | 2744 | 4 | [5 empty] | 92.11071 | 600 | 8300 | 5 | 92.11071 | [8 empty] | 92.11071 | 5 | 600 | 8300 | 5 |  |  | 92.11071 | 5 | 2019-08-25 18:50 |  |  | - | PO1908210001 | 태웅 단조 |  | - | MSR 미적용
| 야 1 | P198158 | 5711 | TW SF590 | C1040 | 1 | 2745 | 1 | TW-F150 | VSD | 1 | 130110 | 130.11 | 130.11 | [21 empty] | 2019-08-25 20:10 | 08/27 15:40 |  | 열괴이송 | PO1908220001 | 태웅 단조 |  | 삼성중공업 (INTER` SHAFT #2)
[9 empty] | 130F | [30 empty] | (190424-15111-11)
| 야 2 | P198159 | 5712 | WTG-113 | A8640 | 1 | 2746 | 1 | TW-V20 | 4본립 | 4 | 16100 | 64.4 | 96.6 | [21 empty] | 2019-08-25 21:30 | 08/26 11:00 |  | 열괴이송 | PO1908220001 | 태웅 단조 |  | G.E (2.3 NEW M/W M/SHAFT)
161I
[9 empty] | TW-V20 | 2본립 | 2 | 16100 | 32.2 | [23 empty] | 08/26 11:00
161I
| 야 3 | P198160 | 5713 | WTG-113 | A8640 | 1 | 2747 | 1 | TW-V15 | 6본립 | 6 | 11100 | 66.6 | 88.8 | [21 empty] | 2019-08-25 22:50 | 08/26 11:20 |  | 열괴이송 | PO1908210002 | 태상 미음 |  | G.E (1.5 NEW M/W M/SHAFT)
111I
[9 empty] | TW-V15 | 2본립 | 2 | 11100 | 22.2 | [23 empty] | 08/26 11:20
111I
| 야 4 | P198161 | 5714 | TW42CrMo4 M | A4140 | 2 | 2748 | 1 | TW-V20 | 4본립 | 4 | 19600 | 78.4 | 98 | [21 empty] | 2019-08-26 00:10 | 08/26 14:40 |  | 열괴이송 | PO1908220001 | 태웅 단조 |  | MITSUI (RING)
[9 empty] | 196H | [30 empty] | (180607-19217-128)
[9 empty] | TW-V20 | 2본립 | 1 | 19600 | 19.6 | [23 empty] | 08/26 14:40
196H
| 야 5 | P198162 | 5715 | TW S45SU (C≤0.45%) | C1045M | 1 | 2749 | 1 | TW-V60 | 1본립 | 1 | 53600 | 53.6 | 107.2 | [21 empty] | 2019-08-26 01:30 | 08/27 03:00 |  | 열괴이송 | PO1908220001 | 태웅 단조 |  | 스페코 (INTER` SHAFT #2)
[9 empty] | 536C | [30 empty] | (190626-19503-11)
[9 empty] | TW-V60 | 1본립 | 1 | 53600 | 53.6 | [23 empty] | 08/27 03:00 |  |  | PO1908220001
[9 empty] | 536C | [30 empty] | (190626-19503-14)
| 야 6 | P198163 | 5716 | SWQ-R1 | C1063 | 1 | 2750 | 1 | [5 empty] | 93.22048 | 600 | 6000 | 7 | 93.22048 | [8 empty] | 93.22048 | 7 | 600 | 6000 | 7 |  |  | 93.22048 | 7 | 2019-08-26 02:50 |  |  | - | PO1908210001 | 태상 |  | -
| 야 7 | P198164 | 5717 | SWQ-R1 | C1063 | 1 | 2750 | 2 | [5 empty] | 93.22048 | 600 | 6000 | 7 | 93.22048 | [8 empty] | 93.22048 | 7 | 600 | 6000 | 7 |  |  | 93.22048 | 7 | 2019-08-26 04:10 |  |  | - | PO1908210001 | 태상 |  | -
| 야 8 | P198165 | 5718 | SWQ-R1 | C1063 | 1 | 2750 | 3 | [5 empty] | 93.22048 | 600 | 6000 | 7 | 93.22048 | [8 empty] | 93.22048 | 7 | 600 | 6000 | 7 |  |  | 93.22048 | 7 | 2019-08-26 05:30 |  |  | - | PO1908210001 | 태상 |  | -
| 야 9 | P198166 | 5719 | SWQ-R1 | C1063 | 1 | 2750 | 4 | [5 empty] | 93.22048 | 600 | 6000 | 7 | 93.22048 | [8 empty] | 93.22048 | 7 | 600 | 6000 | 7 |  |  | 93.22048 | 7 | 2019-08-26 06:50 |  |  | - | PO1908210001 | 태상 |  | -
2019-08-26 | 주 1 | P198167 | 5720 | SWQ-R1 | C1063 | 1 | 2750 | 5 | [5 empty] | 93.22048 | 600 | 6000 | 7 | 93.22048 | [8 empty] | 93.22048 | 7 | 600 | 6000 | 7 |  |  | 93.22048 | 7 | 2019-08-26 08:10 |  |  | - | PO1908210001 | 태상 |  | -
| 주 2 | P198168 | 5721 | SWQ-R1 | C1063 | 1 | 2750 | 6 | [5 empty] | 93.22048 | 600 | 6000 | 7 | 93.22048 | [8 empty] | 93.22048 | 7 | 600 | 6000 | 7 |  |  | 93.22048 | 7 | 2019-08-26 09:30 |  |  | - | PO1908210001 | 태상 |  | -
| 주 3 | P198169 | 5722 | TW-P4 (200~400T) | TP4 | 1 | 2751 | 1 | TW-V20 | 6본립 | 5 | 15600 | 78 | 95.6 | [21 empty] | 2019-08-26 10:50 | 08/27 00:20 |  | 열괴이송 | PO1908210002 | 태상 미음 |  | 기신정기 (금형강)
[9 empty] | 156C | [30 empty] | 190213-14730-6,21,41, 190516-14173-1,2)
[9 empty] | TW-V20 | 2본립 | 1 | 17600 | 17.6 | [23 empty] | 08/27 01:20 |  |  | PO1908210002
[9 empty] | 176C | [30 empty] | (190516-14173-4)
| 야 1 | P198170 | 5723 | TW SF590 | C1040 | 1 | 2752 | 1 | TW-F120 | VSD | 1 | 110879 | 110.879 | 110.879 | [21 empty] | 2019-08-26 20:00 | 08/28 08:30 |  | 열괴이송 | PO1908220001 | 태웅 단조 |  | 삼성중공업 (INTER` SHAFT #1)
[9 empty] | 110F | [30 empty] | (190424-15111-9)
| 야 2 | P198154 | 5724 | WTG-113 | A8640 | 1 | 2753 | 1 | TW-V20 | 4본립 | 4 | 16100 | 64.4 | 96.6 | [21 empty] | 2019-08-26 21:20 | 08/27 10:50 |  | 열괴이송 | PO1908220001 | 태웅 단조 |  | G.E (2.3 NEW M/W M/SHAFT)
161I
[9 empty] | TW-V20 | 2본립 | 2 | 16100 | 32.2 | [23 empty] | 08/27 10:50
161I
| 야 3 | P198155 | 5725 | TW SF490V | C1022 | 2 | 2754 | 1 | TW-V70 | 1본립 | 1 | 71000 | 71 | 111.1 | [21 empty] | 2019-08-26 22:40 | 08/28 02:10 |  | 열괴이송 | PO1908220001 | 태웅 단조 |  | 대우조선해양 (RUDDER HUB) | 710J 사진촬영
[9 empty] | 710J | [30 empty] | (190226-15088-5)
[9 empty] | TW-V40 | 2본립 | 1 | 40100 | 40.1 | [23 empty] | 08/27 23:10 |  |  | PO1908220001
[9 empty] | 401I | [30 empty] | (180530-12005-31)
| 야 4 | P198156 | 5726 | EN100205-3 S355NL | C1016 | 3 | 2755 | 1 | [5 empty] | 92.11071 | 600 | 8300 | 5 | 92.11071 | [8 empty] | 92.11071 | 5 | 600 | 8300 | 5 |  |  | 92.11071 | 5 | 2019-08-27 |  |  | - | PO1908210001 | 태웅 단조 |  | - | MSR 미적용
| 야 5 | P198157 | 5727 | EN100205-3 S355NL | C1016 | 3 | 2755 | 2 | [5 empty] | 92.11071 | 600 | 8300 | 5 | 92.11071 | [8 empty] | 92.11071 | 5 | 600 | 8300 | 5 |  |  | 92.11071 | 5 | 2019-08-27 01:20 |  |  | - | PO1908210001 | 태웅 단조 |  | - | MSR 미적용
| 야 6 | P198171 | 5728 | EN100205-3 S355NL | C1016 | 3 | 2755 | 3 | [5 empty] | 92.11071 | 600 | 8300 | 5 | 92.11071 | [8 empty] | 92.11071 | 5 | 600 | 8300 | 5 |  |  | 92.11071 | 5 | 2019-08-27 02:40 |  |  | - | PO1908210001 | 태웅 단조 |  | - | MSR 미적용
| 야 7 | P198172 | 5729 | EN100205-3 S355NL | C1016 | 3 | 2755 | 4 | [5 empty] | 92.11071 | 600 | 8300 | 5 | 92.11071 | [8 empty] | 92.11071 | 5 | 600 | 8300 | 5 |  |  | 92.11071 | 5 | 2019-08-27 04:00 |  |  | - | PO1908210001 | 태웅 단조 |  | - | MSR 미적용
| 야 8 | P198173 | 5730 | EN100205-3 S355NL | C1016 | 3 | 2755 | 5 | [5 empty] | 92.11071 | 600 | 8300 | 5 | 92.11071 | [8 empty] | 92.11071 | 5 | 600 | 8300 | 5 |  |  | 92.11071 | 5 | 2019-08-27 05:20 |  |  | - | PO1908210001 | 태웅 단조 |  | - | MSR 미적용
| 야 9 | P198174 | 5731 | TW 350LF3 | A2307 | 1 | 2756 | 1 | TW-V30 | 2본립 | 2 | 29350 | 58.7 | 109.25 | [21 empty] | 2019-08-27 06:40 | 08/28 03:10 |  | 열괴이송 |  | 태웅 단조 |  | M.H.I (END RING)
[9 empty] | 293J | [30 empty] | (190803-19004-1,2,3,4 190804-19004-1,2,3,4)
[9 empty] | TW-V20 | 4본립 | 3 | 16850 | 50.55 | [23 empty] | 08/27 20:10 |  |  |  | 태상 미음
[9 empty] | 168C | [30 empty] | (190803-19004-5, 190711-19004-2,4,6,8)
2019-08-27 | 주 1 | P198175 | 5732 | WTG-113 | A8640 | 1 | 2757 | 1 | TW-V15 | 6본립 | 5 | 11100 | 55.5 | 103.8 | [21 empty] | 2019-08-27 08:00 | 08/27 20:30 |  | 열괴이송 | PO1908210002 | 태상 미음 |  | G.E (2.3 NEW, 1.5 M/W M/SHAFT) | 송전시간 준수
111I
[9 empty] | TW-V20 | 4본립 | 3 | 16100 | 48.3 | [23 empty] | 08/27 21:30 |  |  |  | 태웅 단조
161I
| 야 1 | P198176 | 5733 | TW SF490 N | C1022 | 3 | 2758 | 1 | TW-V25 | 4본립 | 3 | 25100 | 75.3 | 94.4 | [21 empty] | 2019-08-27 23:00 | 08/28 17:30 |  | 191C 1EA 열괴이송 251C 3EA 냉괴이송 |  | 태웅 단조 |  | MHPS (TUBE SHEEt)
[9 empty] | 251C | [30 empty] | STOCK
[9 empty] | TW-V20 | 2본립 | 1 | 19100 | 19.1 | [23 empty] | 08/28 13:30
[9 empty] | 191C | [30 empty] | (190803-19334-1)
| 야 2 | P198177 | 5734 | WTG-113 | A8640 | 1 | 2759 | 1 | TW-V15 | 6본립 | 6 | 11100 | 66.6 | 88.8 | [21 empty] | 2019-08-28 00:20 | 08/28 12:50 |  | 열괴이송 | PO1908210002 | 태상 미음 |  | G.E (1.5 NEW M/W M/SHAFT)
111I
[9 empty] | TW-V15 | 2본립 | 2 | 11100 | 22.2 | [23 empty] | 08/28 12:50
111I
| 야 3 | P198178 | 5735 | TW SCM420 | A4122 | 1 | 2760 | 1 | TW-V35 | 2본립 | 2 | 32100 | 64.2 | 95.3 | [21 empty] | 2019-08-28 01:40 | 08/28 23:10 |  | 열괴이송 |  | 태웅 단조 |  | 보고통상 (TIRE RING)
[9 empty] | 321C | [30 empty] | STOCK
[9 empty] | TW-V35 | 2본립 | 1 | 31100 | 31.1 | [23 empty] | 08/28 23:10
[9 empty] | 311J | [30 empty] | (190625-12321-1)
| 야 4 | P198179 | 5736 | TW F22 | A4112 | 4 | 2761 | 1 | TW-V20 | 4본립 | 4 | 17850 | 71.4 | 89.25 | [21 empty] | 2019-08-28 03:00 | 08/28 16:30 |  | 열괴이송 | PO1908210003 | 태상 미음 |  | OHMSTEDE (RING)
[9 empty] | 178C | [30 empty] | (190807-19439, 190715-19968, 190809-19949, TEST BLOCK)
[9 empty] | TW-V20 | 2본립 | 1 | 17850 | 17.85 | [23 empty] | 08/28 16:30
178C
| 야 5 | P198180 | 5737 | TW 350LF2 | C1022 | 1 | 2762 | 1 | TW-V50 | 2본립 | 1 | 41100 | 41.1 | 81.2 | [21 empty] | 2019-08-28 04:20 | 08/29 04:50 |  | 열괴이송 |  | 태웅 단조 |  | 디에이취엠씨 (RUDDER TRUNK)
[9 empty] | 411J | [30 empty] | (190617-17035-2)
[9 empty] | TW-V40 | 2본립 | 1 | 40100 | 40.1 | [23 empty] | 08/29 03:50
[9 empty] | 401J | [30 empty] | (190603-17035-2)
2019-08-28 | 야 1 | P198181 | 5738 | TW 42CrMo4M Mn≤0.85 | A4140M | 3 | 2763 | 1 | TW-V20 | 4본립 | 3 | 19600 | 58.8 | 107 | [21 empty] | 2019-08-28 20:00 | 08/29 10:30 |  | 열괴이송 |  | 태웅 단조 |  | MITSUI (RING)
[9 empty] | 196H | [30 empty] | (180607-19217-124)
[9 empty] | TW-V25 | 2본립 | 2 | 24100 | 48.2 | [23 empty] | 08/29 14:30
[9 empty] | 241C | [30 empty] | (190716-19195-1)
| 야 2 | P198182 | 5739 | TW F11 BLOCK | A4112P | 6 | 2764 | 1 | TW-V25 | 4본립 | 4 | 21350 | 85.4 | 85.4 | [21 empty] | 2019-08-28 21:20 | 08/29 14:50 |  | 열괴이송 | PO1908210003 | 태상 미음 |  | HUGHES ANDERSON (FLANGE)
[9 empty] | 213C | [30 empty] | 190805-19949, 190807-19976, 190708-19925, 190719-19949, TEST BLOCK)
| 야 3 | P198183 | 5740 | TW P4M (410~650T) | TP4M | 2 | 2765 | 1 | TW-V30 | 4본립 | 4 | 27850 | 111.4 | 111.4 | [21 empty] | 2019-08-28 22:40 | 08/29 19:10 |  | 열괴이송 | PO1908210003 | 태상 미음 |  | 기신정기 (금형강)
[9 empty] | 278C | [30 empty] | (190516-14173-18,24, 190724-14730-104,105)
| 야 4 | P198184 | 5741 | EN100205-3 S355NL | C1016 | 3 | 2766 | 1 | [5 empty] | 92.11071 | 600 | 8300 | 5 | 92.11071 | [8 empty] | 92.11071 | 5 | 600 | 8300 | 5 |  |  | 92.11071 | 5 | 2019-08-29 |  |  | - | PO1908210001 | 태웅 단조 |  | - | MSR 미적용
| 야 5 | P198185 | 5742 | EN100205-3 S355NL | C1016 | 3 | 2766 | 2 | [5 empty] | 92.11071 | 600 | 8300 | 5 | 92.11071 | [8 empty] | 92.11071 | 5 | 600 | 8300 | 5 |  |  | 92.11071 | 5 | 2019-08-29 01:20 |  |  | - | PO1908210001 | 태웅 단조 |  | - | MSR 미적용
| 야 6 | P198186 | 5743 | EN100205-3 S355NL | C1016 | 3 | 2766 | 3 | [5 empty] | 92.11071 | 600 | 8300 | 5 | 92.11071 | [8 empty] | 92.11071 | 5 | 600 | 8300 | 5 |  |  | 92.11071 | 5 | 2019-08-29 02:40 |  |  | - | PO1908210001 | 태웅 단조 |  | - | MSR 미적용
| 야 7 | P198187 | 5744 | EN100205-3 S355NL | C1016 | 3 | 2766 | 4 | [5 empty] | 92.11071 | 600 | 8300 | 5 | 92.11071 | [8 empty] | 92.11071 | 5 | 600 | 8300 | 5 |  |  | 92.11071 | 5 | 2019-08-29 04:00 |  |  | - | PO1908210001 | 태웅 단조 |  | - | MSR 미적용
| 야 8 | P198188 | 5745 | EN100205-3 S355NL | C1016 | 3 | 2766 | 5 | [5 empty] | 92.11071 | 600 | 8300 | 5 | 92.11071 | [8 empty] | 92.11071 | 5 | 600 | 8300 | 5 |  |  | 92.11071 | 5 | 2019-08-29 05:20 |  |  | - | PO1908210001 | 태웅 단조 |  | - | MSR 미적용
| 야 9 | P198189 | 5746 | EN100205-3 S355NL | C1016 | 3 | 2766 | 6 | [5 empty] | 92.11071 | 600 | 8300 | 5 | 92.11071 | [8 empty] | 92.11071 | 5 | 600 | 8300 | 5 |  |  | 92.11071 | 5 | 2019-08-29 06:40 |  |  | - | PO1908210001 | 태웅 단조 |  | - | MSR 미적용
2019-08-29 | 주 1 | P198190 | 5747 | EN100205-3 S355NL | C1016 | 3 | 2766 | 7 | [5 empty] | 92.11071 | 600 | 8300 | 5 | 92.11071 | [8 empty] | 92.11071 | 5 | 600 | 8300 | 5 |  |  | 92.11071 | 5 | 2019-08-29 08:00 |  |  | - | PO1908210001 | 태웅 단조 |  | - | MSR 미적용
3933.783